## RELAÇÃO (hidden)
AVALIAÇÃO
ESPECIFICAÇÕES | Unidade | CR 1157 | CD 1266 | CR 1183 | CR 1091
Partes de Isocianato | p | 130 | 150 | 165 | 147
% Isocianato | % | 56.52% | 58.59% | 59.14% | 56.54%
Partes de Poliol | p | 100 | 100 | 100 | 100
% Poliol | % | 43.48% | 39.06% | 35.84% | 38.46%
Partes de HC | p | 0 | 6 | 14 | 13
% HC | % | 0 | 2.344% | 5.018% | 5%
% Poliol + HC | % | 0 | 41.41% | 40.86% | 43.46%
Relação | i/P | 1.3 | 1.415094 | 1.447368 | 1.300885
Vazão Máxima | Kg/s | 2.2 | 2.3 | 2.3 | 2.3
Vazão Isocianato | Kg/s | 1.1 | 1.15 | 1.15 | 1.15
Vazão Poliol | Kg/s | 0.8461538 | 0.8126667 | 0.7945455 | 0.8840136
Vazão Total Final | Kg/s | 1.946154 | 1.962667 | 1.944545 | 2.034014
Maior Volume Injeção | Kg | 16 | 16 | 16 | 16
Tempo Injeção | s | 8.221344 | 8.152174 | 8.228144 | 7.866221

## SKIN CONSUMO (hidden)
CONSUMO DE HIDROCARBONETOS (CICLOPENTANO, CICLOISOPENTANO OU N-PENTANO)
ITEM | DESCRIÇÃO | MASSA INJETADA (g) | VOLUME (m3) | DENSIDADE (Kg/m3) | MASSA POLIOL (g) | MASSA ISOCIANATO (g) | MASSA HC (g) | PREVISÃO PRODUÇÃO ANUAL | MASSA TOTAL HC ANUAL (Kg)
EK001402 | KIT MODULO BASICO NICFD 1850C VD | 11300 | 0.266 | 42.4812 | 4414.0625 | 6621.09375 | 264.84375 | 100 | 26.484375
EK001403 | KIT MODULO BASICO NICFD 1850C SLD | 12100 | 0.286 | 42.30769 | 4726.5625 | 7089.84375 | 283.59375 | 60 | 17.015625
EK001404 | KIT MODULO BASICO NICFD 2100C VD | 13100 | 0.295 | 44.40678 | 5117.1875 | 7675.78125 | 307.03125 | 3593 | 1103.163
EK001405 | KIT MODULO BASICO NICFD 2100C SLD | 14200 | 0.318 | 44.65409 | 5546.875 | 8320.3125 | 332.8125 | 7672 | 2553.3375
EK001406 | KIT MODULO BASICO NICFD 2500C VD | 15300 | 0.342 | 44.73684 | 5976.5625 | 8964.84375 | 358.59375 | 1154 | 413.8171875
EK001407 | KIT MODULO BASICO NICFD 2500C SLD | 16700 | 0.369 | 45.25745 | 6523.4375 | 9785.15625 | 391.40625 | 3458 | 1353.483
EK001400 | KIT MODULO BASICO NICFD 1850T VD | 10500 | 0.242 | 43.38843 | 4101.5625 | 6152.34375 | 246.09375 | 1619 | 398.4258
EK001401 | KIT MODULO BASICO NICFD 1850T SLD | 12000 | 0.279 | 43.01075 | 4687.5 | 7031.25 | 281.25 | 2719 | 764.71875
EK001711 | KIT MODULO BASICO NICFD 2100T SLD | 14000 | 0.31 | 45.16129 | 5468.75 | 8203.125 | 328.125 | 25 | 8.203125
TOTAL ANUAL | [7 empty] | 20400 | 6638.648
OBS.: Considerando o sistema CD1266 + CE164 + C-pentano

## PAINÉIS CONSUMO (hidden)
CONSUMO DE HIDROCARBONETOS (CICLOPENTANO, CICLOISOPENTANO OU N-PENTANO)
ITEM | DESCRIÇÃO | MASSA INJETADA (g) | MASSA POLIOL (g) | MASSA ISOCIANATO (g) | MASSA HC (g) | PREVISÃO PRODUÇÃO ANUAL | MASSA TOTAL HC ANUAL (Kg)
59011289600 | CABECEIRA FECHADA | 2100 | 820.3125 | 1230.46875 | 49.21875 | 647 | 31.84453125
59011229100 | CABECEIRA VIDRO | 700 | 273.4375 | 410.15625 | 16.40625 | 363 | 5.95546875
59012036900 | CABECEIRA FECHADA | 1000 | 390.625 | 585.9375 | 23.4375 | 347 | 8.1328125
59009096300 | CABECEIRA FECHADA | 1500 | 585.9375 | 878.90625 | 35.15625 | 134 | 4.7109375
59009093100 | PAINEL TRASEIRO | 3930 | 1535.15625 | 2302.734375 | 92.109375 | 122 | 11.23734375
59009093000 | PAINEL TETO | 2900 | 1132.8125 | 1699.21875 | 67.96875 | 122 | 8.2921875
59011259600 | PAINEL INFERIOR | 7200 | 2812.5 | 4218.75 | 168.75 | 117 | 19.74375
59011264700 | TANQUE | 7200 | 2812.5 | 4218.75 | 168.75 | 117 | 19.74375
59011260200 | PAINEL SUPERIOR | 3200 | 1250 | 1875 | 75 | 117 | 8.775
59011259900 | PAINEL TETO | 2700 | 1054.6875 | 1582.03125 | 63.28125 | 117 | 7.40390625
59009106700 | CABECEIRA FECHADA | 2450 | 957.03125 | 1435.546875 | 57.421875 | 97 | 5.569921875
59011258800 | CABECEIRA FECHADA | 2300 | 898.4375 | 1347.65625 | 53.90625 | 86 | 4.6359375
59012035900 | CABECEIRA FECHADA | 1350 | 527.34375 | 791.015625 | 31.640625 | 78 | 2.46796875
59012029600 | PAINEL TETO | 1550 | 605.46875 | 908.203125 | 36.328125 | 65 | 2.361328125
59012017300 | PAINEL TRASEIRO | 1700 | 664.0625 | 996.09375 | 39.84375 | 65 | 2.58984375
59013015000 | CABECEIRA FECHADA | 1000 | 390.625 | 585.9375 | 23.4375 | 46 | 1.078125
59013019500 | PAINEL TRASEIRO | 700 | 273.4375 | 410.15625 | 16.40625 | 40 | 0.65625
59011257800 | CABECEIRA VIDRO | 0 | 0 | 0 | 0 | 36 | 0
59013012800 | TANQUE | 5300 | 2070.3125 | 3105.46875 | 124.21875 | 25 | 3.10546875
59013020700 | TANQUE | 3500 | 1367.1875 | 2050.78125 | 82.03125 | 21 | 1.72265625
59013013100 | PAINEL TRASEIRO | 1300 | 507.8125 | 761.71875 | 30.46875 | 20 | 0.609375
59011297100 | TANQUE | 9200 | 3593.75 | 5390.625 | 215.625 | 11 | 2.371875
59011296600 | TANQUE | 13500 | 5273.4375 | 7910.15625 | 316.40625 | 10 | 3.1640625
59013015800 | CABECEIRA VIDRO | 0 | 0 | 0 | 0 | 8 | 0
59012038000 | CABECEIRA VIDRO | 600 | 234.375 | 351.5625 | 14.0625 | 7 | 0.0984375
E1144262 | PAINEL TETO | 850 | 332.03125 | 498.046875 | 19.921875 | 7 | 0.139453125
E1144259 | PAINEL TRASEIRO | 1800 | 703.125 | 1054.6875 | 42.1875 | 7 | 0.2953125
59011278300 | CABECEIRA FECHADA | 2700 | 1054.6875 | 1582.03125 | 63.28125 | 6 | 0.3796875
59011308900 | TANQUE | 9200 | 3593.75 | 5390.625 | 215.625 | 1 | 0.215625
TOTAL ANUAL | [5 empty] | 2839 | 157.301
OBS.: Considerando o sistema CD1266 + CE164 + C-pentano

## HC X HFO (hidden)
AVALIAÇÃO
ESPECIFICAÇÕES | Unidade | CD 1266+HC | CD 1266+HFO
Partes de Isocianato | p | 150 | 150
% Isocianato | % | 58.59% | 57.47%
Partes de Poliol | p | 100 | 100
% Poliol | % | 39.06% | 38.31%
Partes de Expansor | p | 6 | 11
% Expansor | % | 2.344% | 4.215%
% Poliol + Expansor | % | 41.41% | 42.53%
Relação | i/P | 1.415094 | 1.351351
Vazão Máxima | Kg/s | 2.3 | 2.3
Vazão Isocianato | Kg/s | 1.15 | 1.15
Vazão Poliol | Kg/s | 0.8126667 | 0.851
Vazão Total Final | Kg/s | 1.962667 | 2.001
Maior Volume Injeção | Kg | 16 | 16
Tempo Injeção | s | 8.152174 | 7.996002

## PARAMETROS HC 1266 150-100-6 (hidden)
PARÂMETROS PROCESSO
ESPECIFICAÇÕES | UNIDADE | CR1157 POLIOL + CE 164 ISO | CD 1266 POLIOL + HC + CE 164 ISO
Partes de Isocianato | p | 130 | 150
% Isocianato - Total | % | 56.52% | 58.59%
Partes de Poliol | p | 100 | 100
% Poliol - Total | % | 43.48% | 39.06%
Partes de HC | p | 0 | 6
% HC - Total | % | 0 | 2.344%
% Poliol + HC - Total | % | 0 | 41.41%
Relação com HC incorporado | I/P | 1.3 | 1.415094
Vazão Máxima | Kg/s |  | 2.3
Vazão Isocianato | Kg/s |  | 1.15
Vazão Poliol | Kg/s |  | 0.8126667
Vazão Total Final | Kg/s |  | 1.962667
Maior Volume Injeção | Kg |  | 16
Tempo Injeção | s |  | 8.152174
%HC Pré-Mix | % |  | 5.66%
Densidade Relativa Poliol | -- | 1.1032 | 1.1
Densidade Relativa Isocianato | -- | 1.235 | 1.235
Densidade Absoluta Pentano | -- | -- | 0.747
Densidade Relativa Poliol+HC | -- | -- | 1.082556
Temperatura Materiais | ºC | 22±3 | 22±3
Temperatura Peças | ºC | > 40 | > 40
Temperatura Moldes | ºC | 45±3 | 45±3
Pressão Injeção | bar | 140±5 | 140±5
Tempo Creme | s | 8 a 14 | 6
Tempo Gel | s | 55 a 80 | 51
Pega Livre | s |  | 100
Densidade Livre | Kg/m3 | 25 a 31 | 25.6
Tempo de cura | min | 7 | 8
Viscosidade Poliol | cPs |  | 400
Viscosidade Iso | cPS |  | 210
Viscosidade Pentano | cPs |  | 0.44
Viscosidade Poliol+Pentano | cPs |  | 377.3834
Viscosidade Poliol - Lab | cPs |  | 1810
Viscosidade Poliol+Pentano - Lab | cPs |  | 0.632
Compressão | kPa |  | 122 a 145

## PARAMETROS HC 1266 154-100-6 (hidden)
PARÂMETROS PROCESSO
ESPECIFICAÇÕES | UNIDADE | CR1157 POLIOL + CE 164 ISO | CD 1266 POLIOL + HC + CE 164 ISO
Partes de Isocianato | p | 130 | 154
% Isocianato - Total | % | 56.52% | 59.23%
Partes de Poliol | p | 100 | 100
% Poliol - Total | % | 43.48% | 38.46%
Partes de HC | p | 0 | 6
% HC - Total | % | 0 | 2.308%
% Poliol + HC - Total | % | 0 | 40.77%
Relação com HC incorporado | I/P | 1.3 | 1.45283
Vazão Máxima | Kg/s |  | 2.3
Vazão Isocianato | Kg/s |  | 1.15
Vazão Poliol | Kg/s |  | 0.7915584
Vazão Total Final | Kg/s |  | 1.941558
Maior Volume Injeção | Kg |  | 16
Tempo Injeção | s |  | 8.240803
%HC Pré-Mix | % |  | 5.66%
Densidade Relativa Poliol | -- | 1.1032 | 1.1
Densidade Relativa Isocianato | -- | 1.235 | 1.235
Densidade Absoluta Pentano | -- | -- | 0.747
Densidade Relativa Poliol+HC | -- | -- | 1.082556
Temperatura Materiais | ºC | 22±3 | 22±3
Temperatura Peças | ºC | > 40 | > 40
Temperatura Moldes | ºC | 45±3 | 45±3
Pressão Injeção | bar | 140±5 | 140±5
Tempo Creme | s | 8 a 14 | 6
Tempo Gel | s | 55 a 80 | 51
Pega Livre | s |  | 100
Densidade Livre | Kg/m3 | 25 a 31 | 25.6
Tempo de cura | min | 7 | 8
Viscosidade Poliol | cPs |  | 400
Viscosidade Iso | cPS |  | 210
Viscosidade Pentano | cPs |  | 0.44
Viscosidade Poliol+Pentano | cPs |  | 377.3834
Viscosidade Poliol - Lab | cPs |  | 1810
Viscosidade Poliol+Pentano - Lab | cPs |  | 0.632
Compressão | kPa |  | 122 a 145

## PARAMETROS HC 2610 (hidden)
PARÂMETROS PROCESSO
ESPECIFICAÇÕES | UNIDADE | CR1157 POLIOL + CE 164 ISO | CR 2610 POLIOL + HC + CE 164 ISO
Partes de Isocianato | p | 130 | 143
% Isocianato - Total | % | 56.52% | 56.76%
Partes de Poliol | p | 100 | 100
% Poliol - Total | % | 43.48% | 39.69%
Partes de HC | p | 0 | 8.93
% HC - Total | % | 0 | 3.545%
% Poliol + HC - Total | % | 0 | 43.24%
Relação com HC incorporado | I/P | 1.3 | 1.31277
Vazão Máxima | Kg/s |  | 2.3
Vazão Isocianato | Kg/s |  | 1.15
Vazão Poliol | Kg/s |  | 0.8760105
Vazão Total Final | Kg/s |  | 2.02601
Maior Volume Injeção | Kg |  | 16
Tempo Injeção | s |  | 7.897294
%HC Pré-Mix | % |  | 8.198%
Densidade Relativa Poliol | -- | 1.1032 | 1.09
Densidade Relativa Isocianato | -- | 1.235 | 1.235
Densidade Absoluta Pentano | -- | -- | 0.747
Densidade Relativa Poliol+HC | -- | -- | 1.067393
Temperatura Materiais | ºC | 22±3 | 22±2
Temperatura Cabeçote | ºC |  | 25±7
Temperatura Peças | ºC | > 40 | > 40
Temperatura Moldes | ºC | 45±3 | 45±3
Pressão Injeção | bar | 140±5 | 140±5
Tempo Creme | s | 8 a 14 | 5
Tempo Gel | s | 55 a 80 | 50
Pega Livre | s |  | 71
Densidade Livre | Kg/m3 | 25 a 31 | 24.2
Tempo de cura | min | 7 | 7
Viscosidade Poliol | cPs |  | 2240
Viscosidade Iso | cPS |  | 210
Viscosidade Pentano | cPs |  | 0.44
Viscosidade Poliol+Pentano | cPs |  | 2056.403
Viscosidade Poliol - Lab | cPs |  | 3594
Viscosidade Poliol+Pentano - Lab | cPs |  | 0.443
Compressão | kPa |  | 122 a 145

## PARAMETROS HC 2610 08 02 2023 (hidden)
PARÂMETROS PROCESSO - COM RETARDANTE A CHAMA
ESPECIFICAÇÕES | UNIDADE | CR1157 POLIOL + CE 164 ISO | CR 2610 POLIOL + HC + CE 164 ISO
Partes de Isocianato | p | 130 | 143
% Isocianato - Total | % | 56.52% | 56.76%
Partes de Poliol | p | 100 | 100
% Poliol - Total | % | 43.48% | 39.69%
Partes de HC | p | 0 | 8.93
% HC - Total | % | 0 | 3.545%
% Poliol + HC - Total | % | 0 | 43.24%
Relação com HC incorporado | I/P | 1.3 | 1.31277
Vazão Máxima | Kg/s |  | 2.3
Vazão Isocianato | Kg/s |  | 1.15
Vazão Poliol | Kg/s |  | 0.8760105
Vazão Total Final | Kg/s |  | 2.02601
Maior Volume Injeção | Kg |  | 16
Tempo Injeção | s |  | 7.897294
%HC Pré-Mix | % |  | 8.198%
Densidade Relativa Poliol | -- | 1.1032 | 1.108
Densidade Relativa Isocianato | -- | 1.235 | 1.235
Densidade Absoluta Pentano | -- | -- | 0.747
Densidade Relativa Poliol+HC | -- | -- | 1.085019
Temperatura Materiais | ºC | 22±3 | 22±2
Temperatura Cabeçote | ºC |  | 25±7
Temperatura Peças | ºC | > 40 | > 40
Temperatura Moldes | ºC | 45±3 | 45±3
Pressão Injeção | bar | 140±5 | 140±5
Tempo Creme | s | 8 a 14 | 5
Tempo Gel | s | 55 a 80 | 35 - 50
Pega Livre | s |  | 55 - 76
Densidade Livre | Kg/m3 | 25 a 31 | 24,3 - 25,2
Tempo de cura | min | 7 | 7
Viscosidade Poliol | cPs |  | 2132
Viscosidade Iso | cPS |  | 210
Viscosidade Pentano | cPs |  | 0.44
Viscosidade Poliol+Pentano | cPs |  | 1957.256
Viscosidade Poliol - Lab | cPs |  | 3594
Viscosidade Poliol+Pentano - Lab | cPs |  | 0.443
Compressão | kPa |  | 122 a 145

## PARAMETROS HC 2610 17 03 2023
PARÂMETROS PROCESSO - COM RETARDANTE A CHAMA - CABEÇOTE 1 RFG
ESPECIFICAÇÕES | UNIDADE | CR1157 POLIOL + CE 164 ISO | CR 2610 POLIOL + HC + CE 164 ISO
Partes de Isocianato | p | 130 | 146
% Isocianato - Total | % | 56.52% | 57.27%
Partes de Poliol | p | 100 | 100
% Poliol - Total | % | 43.48% | 39.23%
Partes de HC | p | 0 | 8.93
% HC - Total | % | 0 | 3.503%
% Poliol + HC - Total | % | 0 | 42.73%
Relação com HC incorporado | I/P | 1.3 | 1.34031
Vazão Máxima | Kg/s |  | 2.3
Vazão Isocianato | Kg/s |  | 1.15
Vazão Poliol | Kg/s |  | 0.8580103
Vazão Total Final | Kg/s |  | 2.00801
Maior Volume Injeção | Kg |  | 16
Tempo Injeção | s |  | 7.968087
%HC Pré-Mix | % |  | 8.198%
Densidade Relativa Poliol | -- | 1.1032 | 1.108
Densidade Relativa Isocianato | -- | 1.235 | 1.235
Densidade Absoluta Pentano | -- | -- | 0.747
Densidade Relativa Poliol+HC | -- | -- | 1.085019
Temperatura Materiais | ºC | 22±3 | 22±2
Temperatura Cabeçote | ºC |  | 25±7
Temperatura Peças | ºC | > 40 | > 40
Temperatura Moldes | ºC | 45±3 | 45±3
Pressão Injeção | bar | 140±5 | 140±5
Tempo Creme | s | 8 a 14 | 5
Tempo Gel | s | 55 a 80 | 35 - 50
Pega Livre | s |  | 55 - 76
Densidade Livre | Kg/m3 | 25 a 31 | 24,3 - 25,2
Tempo de cura | min | 7 | 7
Viscosidade Poliol | cPs |  | 2132
Viscosidade Iso | cPS |  | 210
Viscosidade Pentano | cPs |  | 0.44
Viscosidade Poliol+Pentano | cPs |  | 1957.256
Viscosidade Poliol - Lab | cPs |  | 3594
Viscosidade Poliol+Pentano - Lab | cPs |  | 0.443
Compressão | kPa |  | 122 a 145
17/03/2023 - Mudança relação de 1,31 para 1,34, para diminuir a pressão interna da reação

## HC 2610 16 05 2023 CAB1 (hidden)
PARÂMETROS PROCESSO - COM RETARDANTE A CHAMA - CABEÇOTE 1 RFG
ESPECIFICAÇÕES | UNIDADE | CR1157 POLIOL + CE 164 ISO | CR 2610 POLIOL + HC + CE 164 ISO
Partes de Isocianato | p | 130 | 146
% Isocianato - Total | % | 56.52% | 56.73%
Partes de Poliol | p | 100 | 100
% Poliol - Total | % | 43.48% | 38.86%
Partes de HC | p | 0 | 11.36
% HC - Total | % | 0 | 4.414%
% Poliol + HC - Total | % | 0 | 43.27%
Relação com HC incorporado | I/P | 1.3 | 1.311063
Vazão Máxima | Kg/s |  | 2.3
Vazão Isocianato | Kg/s |  | 1.15
Vazão Poliol | Kg/s |  | 0.8771507
Vazão Total Final | Kg/s |  | 2.027151
Maior Volume Injeção | Kg |  | 16
Tempo Injeção | s |  | 7.892852
%HC Pré-Mix | % |  | 10.2%
Densidade Relativa Poliol | -- | 1.1032 | 1.09
Densidade Relativa Isocianato | -- | 1.235 | 1.235
Densidade Absoluta Pentano | -- | -- | 0.747
Densidade Relativa Poliol+HC | -- | -- | 1.061868
Temperatura Materiais | ºC | 22±3 | 24±2
Temperatura Cabeçote | ºC |  | 25±7
Temperatura Peças | ºC | > 40 | > 40
Temperatura Moldes | ºC | 45±3 | 43±3
Pressão Injeção | bar | 140±5 | 140±5
Tempo Creme | s | 8 a 14 | 4 - 8
Tempo Gel | s | 55 a 80 | 40 - 55
Pega Livre | s |  | 55 - 75
Densidade Livre | Kg/m3 | 25 a 31 | 24,0 - 26,0
Tempo de cura | min | 7 | 7
Viscosidade Poliol | cPs |  | 2132
Viscosidade Iso | cPS |  | 210
Viscosidade Pentano | cPs |  | 0.44
Viscosidade Poliol+Pentano | cPs |  | 1914.556
Viscosidade Poliol - Lab | cPs |  | 3594
Viscosidade Poliol+Pentano - Lab | cPs |  | 0.443
Compressão | kPa |  | 122 a 145
16/05/2023 - Separação dos parametros por cabeçote

## HC 2610 15 05 2023 CAB 2
PARÂMETROS PROCESSO - COM RETARDANTE A CHAMA - CABEÇOTE 2
ESPECIFICAÇÕES | UNIDADE | CR1157 POLIOL + CE 164 ISO | CR 2610 POLIOL + HC + CE 164 ISO
Partes de Isocianato | p | 130 | 149.2
% Isocianato - Total | % | 56.52% | 57.26%
Partes de Poliol | p | 100 | 100
% Poliol - Total | % | 43.48% | 38.38%
Partes de HC | p | 0 | 11.36
% HC - Total | % | 0 | 4.36%
% Poliol + HC - Total | % | 0 | 42.74%
Relação com HC incorporado | I/P | 1.3 | 1.339799
Vazão Máxima | Kg/s |  | 2.3
Vazão Isocianato | Kg/s |  | 1.15
Vazão Poliol | Kg/s |  | 0.8583378
Vazão Total Final | Kg/s |  | 2.008338
Maior Volume Injeção | Kg |  | 16
Tempo Injeção | s |  | 7.966787
%HC Pré-Mix | % |  | 10.2%
Densidade Relativa Poliol | -- | 1.1032 | 1.09
Densidade Relativa Isocianato | -- | 1.235 | 1.235
Densidade Absoluta Pentano | -- | -- | 0.747
Densidade Relativa Poliol+HC | -- | -- | 1.061868
Temperatura Materiais | ºC | 22±3 | (Quente)22±2; (Frio) 24±2
Temperatura Cabeçote | ºC |  | (Quente) 24±3; (Frio) 25±5
Temperatura Peças | ºC | > 40 | > 40
Temperatura Moldes | ºC | 45±3 | 45±5
Pressão Injeção | bar | 140±5 | 130±5
Tempo Creme | s | 8 a 14 | 4 - 8
Tempo Gel | s | 55 a 80 | 40 - 55
Pega Livre | s |  | 55 - 75
Densidade Livre | Kg/m3 | 25 a 31 | 24,0 - 26,0
Tempo de cura | min | 7 | 7
Viscosidade Poliol | cPs |  | 2132
Viscosidade Iso | cPS |  | 210
Viscosidade Pentano | cPs |  | 0.44
Viscosidade Poliol+Pentano | cPs |  | 1914.556
Viscosidade Poliol - Lab | cPs |  | 3594
Viscosidade Poliol+Pentano - Lab | cPs |  | 0.443
Compressão | kPa |  | 140 - 180
17/03/2023 - Mudança relação de 1,31 para 1,34, para diminuir a pressão interna da reação
15/5/2023 - Mudança na proporção de gás pentano para 10,2%

## HC 2610 24 05 2023 CAB1
PARÂMETROS PROCESSO - COM RETARDANTE A CHAMA - CABEÇOTE 1 RFG
ESPECIFICAÇÕES | UNIDADE | CR1157 POLIOL + CE 164 ISO | CR 2610 POLIOL + HC + CE 164 ISO | Tolerâncias
Partes de Isocianato | p | 130 | 149.2
% Isocianato - Total | % | 56.52% | 57.26%
Partes de Poliol | p | 100 | 100
% Poliol - Total | % | 43.48% | 38.38%
Partes de HC | p | 0 | 11.36
% HC - Total | % | 0 | 4.36%
% Poliol + HC - Total | % | 0 | 42.74%
Relação com HC incorporado | I/P | 1.3 | 1.339799 | ±0,03
Vazão Máxima | Kg/s |  | 2.3
Vazão Isocianato | Kg/s |  | 1.15
Vazão Poliol | Kg/s |  | 0.8583378
Vazão Total Final | Kg/s |  | 2.008338
Maior Volume Injeção | Kg |  | 16
Tempo Injeção | s |  | 7.966787
%HC Pré-Mix | % |  | 10.2%
Densidade Relativa Poliol | -- | 1.1032 | 1.09
Densidade Relativa Isocianato | -- | 1.235 | 1.235
Densidade Absoluta Pentano | -- | -- | 0.747
Densidade Relativa Poliol+HC | -- | -- | 1.061868
Temperatura Materiais | ºC | 22±3 | (Quente)22±2; (Frio) 24±2 | 24±2
Temperatura Cabeçote | ºC |  | (Quente) 24±3; (Frio) 25±5 | 25±7
Temperatura Peças | ºC | > 40 | > 40
Temperatura Moldes | ºC | 45±3 | 45±5 | 43±3
Pressão Injeção | bar | 140±5 | 140±5 | 140±5
Tempo Creme | s | 8 a 14 | 4 - 8
Tempo Gel | s | 55 a 80 | 40 - 55
Pega Livre | s |  | 55 - 75
Densidade Livre | Kg/m3 | 25 a 31 | 24,0 - 26,0
Tempo de cura | min | 7 | 7
Viscosidade Poliol | cPs |  | 2132
Viscosidade Iso | cPS |  | 210
Viscosidade Pentano | cPs |  | 0.44
Viscosidade Poliol+Pentano | cPs |  | 1914.556
Viscosidade Poliol - Lab | cPs |  | 3594
Viscosidade Poliol+Pentano - Lab | cPs |  | 0.443
Compressão | kPa |  | 140 - 180
16/05/2023 - Separação dos parametros por cabeçote 24/05/2023 - igualado a relação dos dois cabeçotes, saindo de 1,31 para 1,34 (facilita no cadastro do sistema)

## HC 2610 26 07 2023 CAB1
PARÂMETROS PROCESSO - COM RETARDANTE A CHAMA - CABEÇOTE 1 RFG
ESPECIFICAÇÕES | UNIDADE | CR 2610 POLIOL + HC + CE 164 ISO | Tolerâncias
Vazão | g/s | 750 | ±40
Partes de Isocianato | p | 149.2
% Isocianato - Total | % | 57.26%
Partes de Poliol | p | 100
% Poliol - Total | % | 38.38%
Partes de HC | p | 11.36
% HC - Total | % | 4.36%
% Poliol + HC - Total | % | 42.74%
Relação com HC incorporado | I/P | 1.339799 | ±0,03
Vazão Máxima | Kg/s | 2.3
Vazão Isocianato | Kg/s | 1.15
Vazão Poliol | Kg/s | 0.8583378
Vazão Total Final | Kg/s | 2.008338
Maior Volume Injeção | Kg | 16
Tempo Injeção | s | 7.966787
%HC Pré-Mix | % | 10.2%
Densidade Relativa Poliol | -- | 1.09
Densidade Relativa Isocianato | -- | 1.235
Densidade Absoluta Pentano | -- | 0.747
Densidade Relativa Poliol+HC | -- | 1.061868
Temperatura Materiais | ºC | 24 | ±3
Temperatura Cabeçote | ºC | 25 | ±7
Temperatura Peças | ºC | 45 | ±5
Temperatura Moldes | ºC | 45 | ±5
Pressão Injeção | bar | 130 | ±5
Tempo Creme | s | 4 - 8
Tempo Gel | s | 40 - 55
Pega Livre | s | 55 - 75
Densidade Livre | Kg/m3 | 24,0 - 26,0
Tempo de cura | min | 7
Viscosidade Poliol | cPs | 2132
Viscosidade Iso | cPS | 210
Viscosidade Pentano | cPs | 0.44
Viscosidade Poliol+Pentano | cPs | 1914.556
Viscosidade Poliol - Lab | cPs | 3594
Viscosidade Poliol+Pentano - Lab | cPs | 0.443
Compressão | kPa | 130 a 180
16/05/2023 - Separação dos parametros por cabeçote 24/05/2023 - igualado a relação dos dois cabeçotes, saindo de 1,31 para 1,34 (facilita no cadastro do sistema) 26/07/2023 - inserido as tolerâncias para os parâmetros

## HC 2610 26 07 2023 CAB2
PARÂMETROS PROCESSO - COM RETARDANTE A CHAMA - CABEÇOTE 2
ESPECIFICAÇÕES | UNIDADE | CR 2610 POLIOL + HC + CE 164 ISO | Tolerâncias
Vazão | g/s | 2200 | ±110
Partes de Isocianato | p | 149.2
% Isocianato - Total | % | 57.26%
Partes de Poliol | p | 100
% Poliol - Total | % | 38.38%
Partes de HC | p | 11.36
% HC - Total | % | 4.36%
% Poliol + HC - Total | % | 42.74%
Relação com HC incorporado | I/P | 1.339799 | ±0,03
Vazão Máxima | Kg/s | 2.3
Vazão Isocianato | Kg/s | 1.15
Vazão Poliol | Kg/s | 0.8583378
Vazão Total Final | Kg/s | 2.008338
Maior Volume Injeção | Kg | 16
Tempo Injeção | s | 7.966787
%HC Pré-Mix | % | 10.2%
Densidade Relativa Poliol | -- | 1.09
Densidade Relativa Isocianato | -- | 1.235
Densidade Absoluta Pentano | -- | 0.747
Densidade Relativa Poliol+HC | -- | 1.061868
Temperatura Materiais | ºC | 24 | ±3
Temperatura Cabeçote | ºC | 25 | ±7
Temperatura Peças | ºC | 45 | ±5
Temperatura Moldes | ºC | 45 | ±5
Pressão Injeção | bar | 130 | ±5
Tempo Creme | s | 4 - 8
Tempo Gel | s | 40 - 55
Pega Livre | s | 55 - 75
Densidade Livre | Kg/m3 | 24,0 - 26,0
Tempo de cura | min | 7
Viscosidade Poliol | cPs | 2132
Viscosidade Iso | cPS | 210
Viscosidade Pentano | cPs | 0.44
Viscosidade Poliol+Pentano | cPs | 1914.556
Viscosidade Poliol - Lab | cPs | 3594
Viscosidade Poliol+Pentano - Lab | cPs | 0.443
Compressão | kPa | 130 a 180
16/05/2023 - Separação dos parametros por cabeçote 24/05/2023 - igualado a relação dos dois cabeçotes, saindo de 1,31 para 1,34 (facilita no cadastro do sistema) 26/07/2023 - inserido as tolerâncias para os parâmetros

## HC 2610 21 09 2023 CAB1
PARÂMETROS PROCESSO - COM RETARDANTE A CHAMA - CABEÇOTE 1 RFG
ESPECIFICAÇÕES | UNIDADE | CR 2610 POLIOL + HC + CE 164 ISO | Tolerâncias
Vazão | g/s | 750 | ±40
Partes de Isocianato | p | 148
% Isocianato - Total | % | 57.33%
Partes de Poliol | p | 100
% Poliol - Total | % | 38.74%
Partes de HC | p | 10.15
% HC - Total | % | 3.932%
% Poliol + HC - Total | % | 42.67%
Relação com HC incorporado | I/P | 1.343622 | ±0,03
Vazão Máxima | Kg/s | 2.3
Vazão Isocianato | Kg/s | 1.15
Vazão Poliol | Kg/s | 0.8558953
Vazão Total Final | Kg/s | 2.005895
Maior Volume Injeção | Kg | 16
Tempo Injeção | s | 7.976488
%HC Pré-Mix | % | 9.215%
Densidade Relativa Poliol | -- | 1.09
Densidade Relativa Isocianato | -- | 1.235
Densidade Absoluta Pentano | -- | 0.747
Densidade Relativa Poliol+HC | -- | 1.064589
Temperatura Materiais | ºC | 22 | ±3
Temperatura Cabeçote | ºC | 22 | ±7
Temperatura Peças | ºC | 45 | ±5
Temperatura Moldes | ºC | 45 | ±5
Pressão Injeção | bar | 130 | ±5
Tempo Creme | s | 4 - 8
Tempo Gel | s | 40 - 55
Pega Livre | s | 55 - 75
Densidade Livre | Kg/m3 | 24,0 - 26,0
Tempo de cura | min | 7
Viscosidade Poliol | cPs | 2132
Viscosidade Iso | cPS | 210
Viscosidade Pentano | cPs | 0.44
Viscosidade Poliol+Pentano | cPs | 1935.583
Viscosidade Poliol - Lab | cPs | 3594
Viscosidade Poliol+Pentano - Lab | cPs | 0.443
Compressão | kPa | 130 a 180
16/05/2023 - Separação dos parametros por cabeçote 24/05/2023 - igualado a relação dos dois cabeçotes, saindo de 1,31 para 1,34 (facilita no cadastro do sistema) 26/07/2023 - inserido as tolerâncias para os parâmetros 21/09/2023 - alteração % pentano para 9,21

## HC 2610 21 09 2023 CAB2
PARÂMETROS PROCESSO - COM RETARDANTE A CHAMA - CABEÇOTE 2
ESPECIFICAÇÕES | UNIDADE | CR 2610 POLIOL + HC + CE 164 ISO | Tolerâncias
Vazão | g/s | 2200 | ±110
Partes de Isocianato | p | 148
% Isocianato - Total | % | 57.33%
Partes de Poliol | p | 100
% Poliol - Total | % | 38.74%
Partes de HC | p | 10.15
% HC - Total | % | 3.932%
% Poliol + HC - Total | % | 42.67%
Relação com HC incorporado | I/P | 1.343622 | ±0,03
Vazão Máxima | Kg/s | 2.3
Vazão Isocianato | Kg/s | 1.15
Vazão Poliol | Kg/s | 0.8558953
Vazão Total Final | Kg/s | 2.005895
Maior Volume Injeção | Kg | 16
Tempo Injeção | s | 7.976488
%HC Pré-Mix | % | 9.215%
Densidade Relativa Poliol | -- | 1.09
Densidade Relativa Isocianato | -- | 1.235
Densidade Absoluta Pentano | -- | 0.747
Densidade Relativa Poliol+HC | -- | 1.064589
Temperatura Materiais | ºC | 22 | ±3
Temperatura Cabeçote | ºC | 22 | ±7
Temperatura Peças | ºC | 45 | ±5
Temperatura Moldes | ºC | 45 | ±5
Pressão Injeção | bar | 130 | ±5
Tempo Creme | s | 4 - 8
Tempo Gel | s | 40 - 55
Pega Livre | s | 55 - 75
Densidade Livre | Kg/m3 | 24,0 - 26,0
Tempo de cura | min | 7
Viscosidade Poliol | cPs | 2132
Viscosidade Iso | cPS | 210
Viscosidade Pentano | cPs | 0.44
Viscosidade Poliol+Pentano | cPs | 1935.583
Viscosidade Poliol - Lab | cPs | 3594
Viscosidade Poliol+Pentano - Lab | cPs | 0.443
Compressão | kPa | 130 a 180
16/05/2023 - Separação dos parametros por cabeçote 24/05/2023 - igualado a relação dos dois cabeçotes, saindo de 1,31 para 1,34 (facilita no cadastro do sistema) 26/07/2023 - inserido as tolerâncias para os parâmetros 21/09/2023 - alteração % pentano para 9,21

## HC 2610 26 09 2023 CAB1
PARÂMETROS PROCESSO - COM RETARDANTE A CHAMA - CABEÇOTE 1 RFG
ESPECIFICAÇÕES | UNIDADE | CR 2610 POLIOL + HC + CE 164 ISO | Tolerâncias
Vazão | g/s | 750 | ±40
Partes de Isocianato | p | 146
% Isocianato - Total | % | 57.27%
Partes de Poliol | p | 100
% Poliol - Total | % | 39.22%
Partes de HC | p | 8.95
% HC - Total | % | 3.51%
% Poliol + HC - Total | % | 42.73%
Relação com HC incorporado | I/P | 1.340064 | ±0,03
Vazão Máxima | Kg/s | 2.3
Vazão Isocianato | Kg/s | 1.15
Vazão Poliol | Kg/s | 0.8581678
Vazão Total Final | Kg/s | 2.008168
Maior Volume Injeção | Kg | 16
Tempo Injeção | s | 7.967462
%HC Pré-Mix | % | 8.215%
Densidade Relativa Poliol | -- | 1.09
Densidade Relativa Isocianato | -- | 1.235
Densidade Absoluta Pentano | -- | 0.747
Densidade Relativa Poliol+HC | -- | 1.067346
Temperatura Materiais | ºC | 22 | ±3
Temperatura Cabeçote | ºC | 22 | ±7
Temperatura Peças | ºC | 45 | ±5
Temperatura Moldes | ºC | 45 | ±5
Pressão Injeção | bar | 130 | ±5
Tempo Creme | s | 4 - 8
Tempo Gel | s | 40 - 55
Pega Livre | s | 55 - 75
Densidade Livre | Kg/m3 | 24,0 - 26,0
Tempo de cura | min | 7
Viscosidade Poliol | cPs | 2132
Viscosidade Iso | cPS | 210
Viscosidade Pentano | cPs | 0.44
Viscosidade Poliol+Pentano | cPs | 1956.897
Viscosidade Poliol - Lab | cPs | 3594
Viscosidade Poliol+Pentano - Lab | cPs | 0.443
Compressão | kPa | 130 a 180
16/05/2023 - Separação dos parametros por cabeçote 24/05/2023 - igualado a relação dos dois cabeçotes, saindo de 1,31 para 1,34 (facilita no cadastro do sistema) 26/07/2023 - inserido as tolerâncias para os parâmetros 21/09/2023 - alteração % pentano para 9,21 26/09/2023 - alteração % pentano para 8,21

## HC 2610 26 09 2023 CAB2
PARÂMETROS PROCESSO - COM RETARDANTE A CHAMA - CABEÇOTE 2
ESPECIFICAÇÕES | UNIDADE | CR 2610 POLIOL + HC + CE 164 ISO | Tolerâncias
Vazão | g/s | 2200 | ±110
Partes de Isocianato | p | 146
% Isocianato - Total | % | 57.27%
Partes de Poliol | p | 100
% Poliol - Total | % | 39.22%
Partes de HC | p | 8.95
% HC - Total | % | 3.51%
% Poliol + HC - Total | % | 42.73%
Relação com HC incorporado | I/P | 1.340064 | ±0,03
Vazão Máxima | Kg/s | 2.3
Vazão Isocianato | Kg/s | 1.15
Vazão Poliol | Kg/s | 0.8581678
Vazão Total Final | Kg/s | 2.008168
Maior Volume Injeção | Kg | 16
Tempo Injeção | s | 7.967462
%HC Pré-Mix | % | 8.215%
Densidade Relativa Poliol | -- | 1.09
Densidade Relativa Isocianato | -- | 1.235
Densidade Absoluta Pentano | -- | 0.747
Densidade Relativa Poliol+HC | -- | 1.067346
Temperatura Materiais | ºC | 22 | ±3
Temperatura Cabeçote | ºC | 22 | ±7
Temperatura Peças | ºC | 45 | ±5
Temperatura Moldes | ºC | 45 | ±5
Pressão Injeção | bar | 130 | ±5
Tempo Creme | s | 4 - 8
Tempo Gel | s | 40 - 55
Pega Livre | s | 55 - 75
Densidade Livre | Kg/m3 | 24,0 - 26,0
Tempo de cura | min | 7
Viscosidade Poliol | cPs | 2132
Viscosidade Iso | cPS | 210
Viscosidade Pentano | cPs | 0.44
Viscosidade Poliol+Pentano | cPs | 1956.897
Viscosidade Poliol - Lab | cPs | 3594
Viscosidade Poliol+Pentano - Lab | cPs | 0.443
Compressão | kPa | 130 a 180
16/05/2023 - Separação dos parametros por cabeçote 24/05/2023 - igualado a relação dos dois cabeçotes, saindo de 1,31 para 1,34 (facilita no cadastro do sistema) 26/07/2023 - inserido as tolerâncias para os parâmetros 21/09/2023 - alteração % pentano para 9,21 26/09/2023 - alteração % pentano para 8,21

## HC 2610 25 10 2023 CAB2
PARÂMETROS PROCESSO - COM RETARDANTE A CHAMA - CABEÇOTE 2
ESPECIFICAÇÕES | UNIDADE | CR 2610 POLIOL + HC + CE 164 ISO | Tolerâncias
Vazão | g/s | 2200 | ±110
Partes de Isocianato | p | 148
% Isocianato - Total | % | 57.33%
Partes de Poliol | p | 100
% Poliol - Total | % | 38.74%
Partes de HC | p | 10.15
% HC - Total | % | 3.932%
% Poliol + HC - Total | % | 42.67%
Relação com HC incorporado | I/P | 1.343622 | ±0,03
Vazão Máxima | Kg/s | 2.3
Vazão Isocianato | Kg/s | 1.15
Vazão Poliol | Kg/s | 0.8558953
Vazão Total Final | Kg/s | 2.005895
Maior Volume Injeção | Kg | 16
Tempo Injeção | s | 7.976488
%HC Pré-Mix | % | 9.215%
Densidade Relativa Poliol | -- | 1.09
Densidade Relativa Isocianato | -- | 1.235
Densidade Absoluta Pentano | -- | 0.747
Densidade Relativa Poliol+HC | -- | 1.064589
Temperatura Materiais | ºC | 22 | ±3
Temperatura Cabeçote | ºC | 22 | ±7
Temperatura Peças | ºC | 45 | ±5
Temperatura Moldes | ºC | 45 | ±5
Pressão Injeção | bar | 130 | ±5
Tempo Creme | s | 4 - 8
Tempo Gel | s | 40 - 55
Pega Livre | s | 55 - 75
Densidade Livre | Kg/m3 | 24,0 - 26,0
Tempo de cura | min | 7
Viscosidade Poliol | cPs | 2132
Viscosidade Iso | cPS | 210
Viscosidade Pentano | cPs | 0.44
Viscosidade Poliol+Pentano | cPs | 1935.583
Viscosidade Poliol - Lab | cPs | 3594
Viscosidade Poliol+Pentano - Lab | cPs | 0.443
Compressão | kPa | 130 a 180
16/05/2023 - Separação dos parametros por cabeçote 24/05/2023 - igualado a relação dos dois cabeçotes, saindo de 1,31 para 1,34 (facilita no cadastro do sistema) 26/07/2023 - inserido as tolerâncias para os parâmetros 21/09/2023 - alteração % pentano para 9,21 26/09/2023 - alteração % pentano para 8,21 25/10/2023 - alteração % pentano para 9,21 (produtos com geometria complexa com eventuais falta de preenchimento)

## HC 2610 25 10 2023 CAB1
PARÂMETROS PROCESSO - COM RETARDANTE A CHAMA - CABEÇOTE 1 RFG
ESPECIFICAÇÕES | UNIDADE | CR 2610 POLIOL + HC + CE 164 ISO | Tolerâncias
Vazão | g/s | 500 | ±40
Partes de Isocianato | p | 148
% Isocianato - Total | % | 57.33%
Partes de Poliol | p | 100
% Poliol - Total | % | 38.74%
Partes de HC | p | 10.15
% HC - Total | % | 3.932%
% Poliol + HC - Total | % | 42.67%
Relação com HC incorporado | I/P | 1.343622 | ±0,03
Vazão Máxima | Kg/s | 2.3
Vazão Isocianato | Kg/s | 1.15
Vazão Poliol | Kg/s | 0.8558953
Vazão Total Final | Kg/s | 2.005895
Maior Volume Injeção | Kg | 16
Tempo Injeção | s | 7.976488
%HC Pré-Mix | % | 9.215%
Densidade Relativa Poliol | -- | 1.09
Densidade Relativa Isocianato | -- | 1.235
Densidade Absoluta Pentano | -- | 0.747
Densidade Relativa Poliol+HC | -- | 1.064589
Temperatura Materiais | ºC | 22 | ±3
Temperatura Cabeçote | ºC | 22 | ±7
Temperatura Peças | ºC | 45 | ±5
Temperatura Moldes | ºC | 45 | ±5
Pressão Injeção | bar | 130 | ±5
Tempo Creme | s | 4 - 8
Tempo Gel | s | 40 - 55
Pega Livre | s | 55 - 75
Densidade Livre | Kg/m3 | 24,0 - 26,0
Tempo de cura | min | 7
Viscosidade Poliol | cPs | 2132
Viscosidade Iso | cPS | 210
Viscosidade Pentano | cPs | 0.44
Viscosidade Poliol+Pentano | cPs | 1935.583
Viscosidade Poliol - Lab | cPs | 3594
Viscosidade Poliol+Pentano - Lab | cPs | 0.443
Compressão | kPa | 130 a 180
16/05/2023 - Separação dos parametros por cabeçote 24/05/2023 - igualado a relação dos dois cabeçotes, saindo de 1,31 para 1,34 (facilita no cadastro do sistema) 26/07/2023 - inserido as tolerâncias para os parâmetros 21/09/2023 - alteração % pentano para 9,21 26/09/2023 - alteração % pentano para 8,21 25/10/2023 - alteração % pentano para 9,21 (produtos com geometria complexa com eventuais falta de preenchimento)

## HC 2610 24 05 2024 CAB1
PARÂMETROS PROCESSO - COM RETARDANTE A CHAMA - CABEÇOTE 1 RFG
ESPECIFICAÇÕES | UNIDADE | CR 2610 POLIOL + HC + CE 164 ISO | Tolerâncias
Vazão | g/s | 650 | ±40
Partes de Isocianato | p | 148
% Isocianato - Total | % | 57.2%
Partes de Poliol | p | 100
% Poliol - Total | % | 38.65%
Partes de HC | p | 10.76
% HC - Total | % | 4.158%
% Poliol + HC - Total | % | 42.8%
Relação com HC incorporado | I/P | 1.336222 | ±0,03
Vazão Máxima | Kg/s | 2.3
Vazão Isocianato | Kg/s | 1.15
Vazão Poliol | Kg/s | 0.8606351
Vazão Total Final | Kg/s | 2.010635
Maior Volume Injeção | Kg | 16
Tempo Injeção | s | 7.957684
%HC Pré-Mix | % | 9.715%
Densidade Relativa Poliol | -- | 1.09
Densidade Relativa Isocianato | -- | 1.235
Densidade Absoluta Pentano | -- | 0.747
Densidade Relativa Poliol+HC | -- | 1.06321
Temperatura Materiais | ºC | 22 | ±3
Temperatura Cabeçote | ºC | 22 | ±5
Temperatura Peças | ºC | 45 | ±5
Temperatura Moldes | ºC | 45 | ±5
Pressão Injeção | bar | 140 | ±10
Tempo Creme | s | 4 - 8
Tempo Gel | s | 40 - 55
Pega Livre | s | 55 - 75
Densidade Livre | Kg/m3 | 24,0 - 26,0
Tempo de cura | min | 7
Viscosidade Poliol | cPs | 2132
Viscosidade Iso | cPS | 210
Viscosidade Pentano | cPs | 0.44
Viscosidade Poliol+Pentano | cPs | 1924.925
Viscosidade Poliol - Lab | cPs | 3594
Viscosidade Poliol+Pentano - Lab | cPs | 0.443
Compressão | kPa | 130 a 180
16/05/2023 - Separação dos parametros por cabeçote 24/05/2023 - igualado a relação dos dois cabeçotes, saindo de 1,31 para 1,34 (facilita no cadastro do sistema) 26/07/2023 - inserido as tolerâncias para os parâmetros 21/09/2023 - alteração % pentano para 9,21 26/09/2023 - alteração % pentano para 8,21 25/10/2023 - alteração % pentano para 9,21 (produtos com geometria complexa com eventuais falta de preenchimento) 24/05/2024 - alteração % pentano para 9,71% com previsão de chegada do frio

## HC 2610 24 05 2024 CAB2
PARÂMETROS PROCESSO - COM RETARDANTE A CHAMA - CABEÇOTE 2
ESPECIFICAÇÕES | UNIDADE | CR 2610 POLIOL + HC + CE 164 ISO | Tolerâncias
Vazão | g/s | 2200 | ±110
Partes de Isocianato | p | 148
% Isocianato - Total | % | 57.2%
Partes de Poliol | p | 100
% Poliol - Total | % | 38.65%
Partes de HC | p | 10.76
% HC - Total | % | 4.158%
% Poliol + HC - Total | % | 42.8%
Relação com HC incorporado | I/P | 1.336222 | ±0,03
Vazão Máxima | Kg/s | 2.3
Vazão Isocianato | Kg/s | 1.15
Vazão Poliol | Kg/s | 0.8606351
Vazão Total Final | Kg/s | 2.010635
Maior Volume Injeção | Kg | 16
Tempo Injeção | s | 7.957684
%HC Pré-Mix | % | 9.715%
Densidade Relativa Poliol | -- | 1.09
Densidade Relativa Isocianato | -- | 1.235
Densidade Absoluta Pentano | -- | 0.747
Densidade Relativa Poliol+HC | -- | 1.06321
Temperatura Materiais | ºC | 22 | ±3
Temperatura Cabeçote | ºC | 22 | ±7
Temperatura Peças | ºC | 45 | ±5
Temperatura Moldes | ºC | 45 | ±5
Pressão Injeção | bar | 130 | ±5
Tempo Creme | s | 4 - 8
Tempo Gel | s | 40 - 55
Pega Livre | s | 55 - 75
Densidade Livre | Kg/m3 | 24,0 - 26,0
Tempo de cura | min | 7
Viscosidade Poliol | cPs | 2132
Viscosidade Iso | cPS | 210
Viscosidade Pentano | cPs | 0.44
Viscosidade Poliol+Pentano | cPs | 1924.925
Viscosidade Poliol - Lab | cPs | 3594
Viscosidade Poliol+Pentano - Lab | cPs | 0.443
Compressão | kPa | 130 a 180
16/05/2023 - Separação dos parametros por cabeçote 24/05/2023 - igualado a relação dos dois cabeçotes, saindo de 1,31 para 1,34 (facilita no cadastro do sistema) 26/07/2023 - inserido as tolerâncias para os parâmetros 21/09/2023 - alteração % pentano para 9,21 26/09/2023 - alteração % pentano para 8,21 25/10/2023 - alteração % pentano para 9,21 (produtos com geometria complexa com eventuais falta de preenchimento) 24/05/2024 - alteração % pentano para 9,71% com previsão de chegada do frio

## HC 2610 06 02 2025 CAB2
PARÂMETROS PROCESSO - COM RETARDANTE A CHAMA - CABEÇOTE 2
ESPECIFICAÇÕES | UNIDADE | CR 2610 POLIOL + HC + CE 164 ISO | Tolerâncias
Vazão | g/s | 3000 | ±110
Partes de Isocianato | p | 148
% Isocianato - Total | % | 57.2%
Partes de Poliol | p | 100
% Poliol - Total | % | 38.65%
Partes de HC | p | 10.76
% HC - Total | % | 4.158%
% Poliol + HC - Total | % | 42.8%
Relação com HC incorporado | I/P | 1.336222 | ±0,03
Vazão Máxima | Kg/s | 2.3
Vazão Isocianato | Kg/s | 1.15
Vazão Poliol | Kg/s | 0.8606351
Vazão Total Final | Kg/s | 2.010635
Maior Volume Injeção | Kg | 16
Tempo Injeção | s | 7.957684
%HC Pré-Mix | % | 9.715%
Densidade Relativa Poliol | -- | 1.09
Densidade Relativa Isocianato | -- | 1.235
Densidade Absoluta Pentano | -- | 0.65
Densidade Relativa Poliol+HC | -- | 1.052938
Temperatura Materiais | ºC | 22 | ±3
Temperatura Cabeçote | ºC | 22 | ±5
Temperatura Peças | ºC | 45 | ±5
Temperatura Moldes | ºC | 45 | ±5
Pressão Injeção | bar | 140 | ±10
Tempo Creme | s | 5
Tempo Gel | s | 40 - 55
Pega Livre | s | 55 - 75
Densidade Livre | Kg/m3 | 24,0 - 27,0
Tempo de cura | min | 7
Viscosidade Poliol | cPs | 2132
Viscosidade Iso | cPS | 210
Viscosidade Pentano | cPs | 0.44
Viscosidade Poliol+Pentano | cPs | 1924.925
Viscosidade Poliol - Lab | cPs | 3594
Viscosidade Poliol+Pentano - Lab | cPs | 0.443
Compressão | kPa | 130 a 180
16/05/2023 - Separação dos parametros por cabeçote 24/05/2023 - igualado a relação dos dois cabeçotes, saindo de 1,31 para 1,34 (facilita no cadastro do sistema) 26/07/2023 - inserido as tolerâncias para os parâmetros 21/09/2023 - alteração % pentano para 9,21 26/09/2023 - alteração % pentano para 8,21 25/10/2023 - alteração % pentano para 9,21 (produtos com geometria complexa com eventuais falta de preenchimento) 24/05/2024 - alteração % pentano para 9,71% com previsão de chegada do frio 06/02/2025 - alteração vazão para 3 Kg/s e pressão no cabeçote 2 para 120Kgf/cm2, em função da mudança de vazão

## PARAMETROS HC 1091 9 (hidden)
PARÂMETROS PROCESSO
ESPECIFICAÇÕES | UNIDADE | CR1157 POLIOL + CE 164 ISO | CR 1091 POLIOL + HC + CE 164 ISO
Partes de Isocianato | p | 130 | 143
% Isocianato - Total | % | 56.52% | 56.54%
Partes de Poliol | p | 100 | 100
% Poliol - Total | % | 43.48% | 39.54%
Partes de HC | p | 0 | 9.9
% HC - Total | % | 0 | 3.915%
% Poliol + HC - Total | % | 0 | 43.46%
Relação com HC incorporado | I/P | 1.3 | 1.301183
Vazão Máxima | Kg/s |  | 2.3
Vazão Isocianato | Kg/s |  | 1.15
Vazão Poliol | Kg/s |  | 0.8838112
Vazão Total Final | Kg/s |  | 2.033811
Maior Volume Injeção | Kg |  | 16
Tempo Injeção | s |  | 7.867004
%HC Pré-Mix | % |  | 9.008%
Densidade Relativa Poliol | -- | 1.1032 | 1.09
Densidade Relativa Isocianato | -- | 1.235 | 1.235
Densidade Absoluta Pentano | -- | -- | 0.747
Densidade Relativa Poliol+HC | -- | -- | 1.065158
Temperatura Materiais | ºC | 22±3 | 19±2
Temperatura Peças | ºC | > 40 | > 40
Temperatura Moldes | ºC | 45±3 | 45±3
Pressão Injeção | bar | 140±5 | 140±5
Tempo Creme | s | 8 a 14 | 4
Tempo Gel | s | 55 a 80 | 38
Pega Livre | s |  | 70
Densidade Livre | Kg/m3 | 25 a 31 | 25.56
Tempo de cura | min | 7 | 7
Viscosidade Poliol | cPs |  | 2240
Viscosidade Iso | cPS |  | 210
Viscosidade Pentano | cPs |  | 0.44
Viscosidade Poliol+Pentano | cPs |  | 2038.256
Viscosidade Poliol - Lab | cPs |  | 3594
Viscosidade Poliol+Pentano - Lab | cPs |  | 0.443
Compressão | kPa |  | 122 a 145

## PARAMETROS HC 1091 (hidden)
PARÂMETROS PROCESSO
ESPECIFICAÇÕES | UNIDADE | CR1157 POLIOL + CE 164 ISO | CR 1091 POLIOL + HC + CE 164 ISO
Partes de Isocianato | p | 130 | 147
% Isocianato - Total | % | 56.52% | 56.54%
Partes de Poliol | p | 100 | 100
% Poliol - Total | % | 43.48% | 38.46%
Partes de HC | p | 0 | 13
% HC - Total | % | 0 | 5%
% Poliol + HC - Total | % | 0 | 43.46%
Relação com HC incorporado | I/P | 1.3 | 1.300885
Vazão Máxima | Kg/s |  | 2.3
Vazão Isocianato | Kg/s |  | 1.15
Vazão Poliol | Kg/s |  | 0.8840136
Vazão Total Final | Kg/s |  | 2.034014
Maior Volume Injeção | Kg |  | 16
Tempo Injeção | s |  | 7.866221
%HC Pré-Mix | % |  | 11.5%
Densidade Relativa Poliol | -- | 1.1032 | 1.09
Densidade Relativa Isocianato | -- | 1.235 | 1.235
Densidade Absoluta Pentano | -- | -- | 0.747
Densidade Relativa Poliol+HC | -- | -- | 1.058274
Temperatura Materiais | ºC | 22±3 | 19±2
Temperatura Peças | ºC | > 40 | > 40
Temperatura Moldes | ºC | 45±3 | 45±3
Pressão Injeção | bar | 140±5 | 140±5
Tempo Creme | s | 8 a 14 | 4
Tempo Gel | s | 55 a 80 | 38
Pega Livre | s |  | 70
Densidade Livre | Kg/m3 | 25 a 31 | 25.56
Tempo de cura | min | 7 | 7
Viscosidade Poliol | cPs |  | 2240
Viscosidade Iso | cPS |  | 210
Viscosidade Pentano | cPs |  | 0.44
Viscosidade Poliol+Pentano | cPs |  | 1982.352
Viscosidade Poliol - Lab | cPs |  | 3594
Viscosidade Poliol+Pentano - Lab | cPs |  | 0.443
Compressão | kPa |  | 122 a 145

## PARAMETROS CR 11575 (hidden)
PARÂMETROS PROCESSO
ESPECIFICAÇÕES | UNIDADE | CR1157 POLIOL + CE 164 ISO | CR 1157 POLIOL + CE 164 ISO
Partes de Isocianato | p | 130 | 130
% Isocianato - Total | % | #REF! | 56.52%
Partes de Poliol | p | 100 | 100
% Poliol - Total | % | #REF! | 43.48%
Densidade Relativa Poliol | -- | 1.1032 | 1.1
Densidade Relativa Isocianato | -- | 1.235 | 1.24
Temperatura Materiais | ºC | 22±3 | 22±3
Temperatura Peças | ºC | > 40 | > 40
Temperatura Moldes | ºC | 45±3 | 45±3
Pressão Injeção | bar | 140±5 | 140±5
Tempo Creme | s | 8 a 14 | 8 a 14
Tempo Gel | s | 55 a 80 | 55 a 80
Pega Livre | s |  | --
Densidade Livre | Kg/m3 | 25 a 31 | 25 a 31
Tempo de cura | min | 7 | 7
Viscosidade Poliol | cPs |  | 572
Viscosidade Iso | cPS |  | 210
Compressão | kPa |  | 175

## CARACTERISTICAS (hidden)
CARACTERÍSTICAS DAS ESPUMAS DOW COM HFC's E HIDROCARBONETOS
CARACTERÍSTICAS | UNIDADES | SISTEMAS ATUAIS |  | SISTEMAS COM HC
|  | CR1157 + CE120 (alta viscosidade) | CR1157 + CE164 (baixa viscosidade) | SC476 + CE164 (n-pentano) | CR1183 + CE164 (c-pentano) | CD1266 + CE164 (c-pentano) | CR1091 + CE164 (c-pentano)
Tempo de creme | Segundos | 8 a 14 | 8 a 14 | 4 a 8 | 3 | 6 | 4
Tempo de gel | Segundos | 55 a 80 | 55 a 80 | 50 a 60 | 37 | 51 | 38
Tack time | Segundos |  |  |  | 48 | 100 | 70
Densidade livre | Kg/m3 | 25 a 31 | 25 a 31 | 20 a 25 | 22.9 | 25.6 | 25.6
Viscosidade Poliol |  |  | 572 cP |  | 3775 cPs | 400 mPa.s | 2240 cPs
Viscosidade Poliol | Pa.s |  | 0.57 |  | 3.775 | 0.4 | 2.24
Viscosidade Iso | Pa.s | 0,743 Pa.s | 0.21 |  | 0.21 | 0.21 | 0.21
Viscosidade Pentano | Pa.s |  | -- |  | 0.00044 | 0.00044 | 0.00044
Viscosidade Poliol+Pentano | Pa.s |  | -- |  | 3.311458 | 0.3773834 | 1.9824506
Peso Específico | -- |  |  |  | 1,07 / 1,235 | 1,11 / 1,235 | 1,09 / 1,235
Tempo de Cura | min | 7 min | 7 |  | 5 | 8 | 7
Fator K | mW/mK |  | 23.5 |  | 22.3 | 22.6 | 22.3
Compressão | Kpa | 210 a 176 | 203 a 184 |  | 132 a 175 | 122 a 145 | 108 a 169
Relação | I/P | 1.3 | 1.3 |  | 165/100/14 (1,45) | 150/100/6 (1,41) | 147/100/13 (1,30)