## Sheet1
Componente | Codigo_Item | Descricao | Volume | Massa_Nominal | Massa_Frio | Massa_Calor | Maquina | Cabecote_Ref | Vazao_Cabecote_g_s | Pressao_Injecao | Massa_Trabalho | Condicao_Climatica | Setpoint_Material_C | Relacao_Iso_Pol | Temp_Moldes_C | Tempo_Injecao_Seg | Densidade_Nominal | Densidade_Frio | Densidade_Calor | Densidade_Real_Calculada | Resistencia_Compressao_Est_kPa | Status_Estrutural
F01 CP | 22mm CABECEIRA | MTG CABECEIRA VD T DIR FCP | 0.009984535026 | 0.4612855 | 0.4981884 | 0.447447 | Krauss Maffei 40/40 | 1 | 650 | 130 ± 10 bar | 0.447447 | CALOR (>28°C) - Underpacking | 22 | 1,34 ± 0,03 pbw | 45 ± 5 °C (Mínimo: 40 °C) | 0.6883799 | 46.2 | 49.896 | 44.814 | 44.814 | 234.3632 | APROVADO
F01 CP | 22mm CABECEIRA | MTG CABECEIRA VD T ESQ FCP | 0.009984535026 | 0.4612855 | 0.4981884 | 0.447447 | Krauss Maffei 40/40 | 1 | 650 | 130 ± 10 bar | 0.447447 | CALOR (>28°C) - Underpacking | 22 | 1,34 ± 0,03 pbw | 45 ± 5 °C (Mínimo: 40 °C) | 0.6883799 | 46.2 | 49.896 | 44.814 | 44.814 | 234.3632 | APROVADO
F01 IAP-0 V | 22mm CABECEIRA | MTG CHAPA CABECEIRA ANIE 700x700 | 0.00332133984 | 0.1534459 | 0.1657216 | 0.1488425 | Krauss Maffei 40/40 | 1 | 650 | 130 ± 10 bar | 0.1488425 | CALOR (>28°C) - Underpacking | 22 | 1,34 ± 0,03 pbw | 45 ± 5 °C (Mínimo: 40 °C) | 0.2289885 | 46.2 | 49.896 | 44.814 | 44.814 | 234.3632 | APROVADO
F01 IAP-0 V | 22mm CABECEIRA | MTG CHAPA CABECEIRA ANIE 1000x1000 | 0.00472582656 | 0.2183332 | 0.2357998 | 0.2117832 | Krauss Maffei 40/40 | 1 | 650 | 130 ± 10 bar | 0.2117832 | CALOR (>28°C) - Underpacking | 22 | 1,34 ± 0,03 pbw | 45 ± 5 °C (Mínimo: 40 °C) | 0.3258203 | 46.2 | 49.896 | 44.814 | 44.814 | 234.3632 | APROVADO
F01 VP | 22mm CABECEIRA | MTG CHAPA CABECEIRA NEW LI-4 | 0.01342903 | 0.65 | 0.702 | 0.6305 | Krauss Maffei 40/40 | 1 | 650 | 130 ± 10 bar | 0.6305 | CALOR (>28°C) - Underpacking | 22 | 1,34 ± 0,03 pbw | 45 ± 5 °C (Mínimo: 40 °C) | 0.97 | 48.40262 | 52.27483 | 46.95054 | 46.95054 | 253.1647 | APROVADO
F01 VPP | 22mm CABECEIRA | MTG CHAPA CABECEIRA VSBP PI | 0.012019 | 0.6 | 0.648 | 0.582 | Krauss Maffei 40/40 | 1 | 650 | 130 ± 10 bar | 0.582 | CALOR (>28°C) - Underpacking | 22 | 1,34 ± 0,03 pbw | 45 ± 5 °C (Mínimo: 40 °C) | 0.8953846 | 49.92094 | 53.91462 | 48.42331 | 48.42331 | 266.1251 | APROVADO
F01 VD | 32mm CABECEIRA | MTG CAB DIR DRY AGED VENT INT | 0.05603392 | 2.6 | 2.756 | 2.522 | Krauss Maffei 40/40 | 1 | 650 | 130 ± 10 bar | 2.522 | CALOR (>28°C) - Underpacking | 22 | 1,34 ± 0,03 pbw | 45 ± 5 °C (Mínimo: 40 °C) | 3.88 | 46.40047 | 49.18449 | 45.00845 | 45.00845 | 236.0744 | APROVADO
F01 VD | 32mm CABECEIRA | MTG CAB ESQ DRY AGED VENT INT | 0.05603392 | 2.6 | 2.756 | 2.522 | Krauss Maffei 40/40 | 1 | 650 | 130 ± 10 bar | 2.522 | CALOR (>28°C) - Underpacking | 22 | 1,34 ± 0,03 pbw | 45 ± 5 °C (Mínimo: 40 °C) | 3.88 | 46.40047 | 49.18449 | 45.00845 | 45.00845 | 236.0744 | APROVADO
F01 VD | 32mm CABECEIRA | MTG CAB ESQ NDRY AGED | 0.05603392 | 2.6 | 2.756 | 2.522 | Krauss Maffei 40/40 | 1 | 650 | 130 ± 10 bar | 2.522 | CALOR (>28°C) - Underpacking | 22 | 1,34 ± 0,03 pbw | 45 ± 5 °C (Mínimo: 40 °C) | 3.88 | 46.40047 | 49.18449 | 45.00845 | 45.00845 | 236.0744 | APROVADO
F01 VD | 32mm CABECEIRA | MTG CAB DIR NDRY AGED | 0.05603392 | 2.6 | 2.756 | 2.522 | Krauss Maffei 40/40 | 1 | 650 | 130 ± 10 bar | 2.522 | CALOR (>28°C) - Underpacking | 22 | 1,34 ± 0,03 pbw | 45 ± 5 °C (Mínimo: 40 °C) | 3.88 | 46.40047 | 49.18449 | 45.00845 | 45.00845 | 236.0744 | APROVADO
F01 CA | 32mm CABECEIRA | MTG CABECEIRA DIR SD FCA | 0.02468882 | 1.145561 | 1.214295 | 1.111195 | Krauss Maffei 40/40 | 1 | 650 | 130 ± 10 bar | 1.111195 | CALOR (>28°C) - Underpacking | 22 | 1,34 ± 0,03 pbw | 45 ± 5 °C (Mínimo: 40 °C) | 1.70953 | 46.4 | 49.184 | 45.008 | 45.008 | 236.0704 | APROVADO
F01 CA | 32mm CABECEIRA | MTG CABECEIRA DIR VD FCA | 0.01195381 | 0.5546569 | 0.5879363 | 0.5380172 | Krauss Maffei 40/40 | 1 | 650 | 130 ± 10 bar | 0.5380172 | CALOR (>28°C) - Underpacking | 22 | 1,34 ± 0,03 pbw | 45 ± 5 °C (Mínimo: 40 °C) | 0.8277188 | 46.4 | 49.184 | 45.008 | 45.008 | 236.0704 | APROVADO
F01 CA | 32mm CABECEIRA | MTG CABECEIRA ESQ SD FCA | 0.02468882 | 1.145561 | 1.214295 | 1.111195 | Krauss Maffei 40/40 | 1 | 650 | 130 ± 10 bar | 1.111195 | CALOR (>28°C) - Underpacking | 22 | 1,34 ± 0,03 pbw | 45 ± 5 °C (Mínimo: 40 °C) | 1.70953 | 46.4 | 49.184 | 45.008 | 45.008 | 236.0704 | APROVADO
F01 CA | 32mm CABECEIRA | MTG CABECEIRA ESQ VD FCA | 0.01195381 | 0.5546569 | 0.5879363 | 0.5380172 | Krauss Maffei 40/40 | 1 | 650 | 130 ± 10 bar | 0.5380172 | CALOR (>28°C) - Underpacking | 22 | 1,34 ± 0,03 pbw | 45 ± 5 °C (Mínimo: 40 °C) | 0.8277188 | 46.4 | 49.184 | 45.008 | 45.008 | 236.0704 | APROVADO
F01 CA | 32mm CABECEIRA | MTG CABECEIRA SD RETA DIR CA | 0.027 | 1.2528 | 1.327968 | 1.215216 | Krauss Maffei 40/40 | 1 | 650 | 130 ± 10 bar | 1.215216 | CALOR (>28°C) - Underpacking | 22 | 1,34 ± 0,03 pbw | 45 ± 5 °C (Mínimo: 40 °C) | 1.869563 | 46.4 | 49.184 | 45.008 | 45.008 | 236.0704 | APROVADO
F01 CA | 32mm CABECEIRA | MTG CABECEIRA SD RETA ESQ CA | 0.027 | 1.2528 | 1.327968 | 1.215216 | Krauss Maffei 40/40 | 1 | 650 | 130 ± 10 bar | 1.215216 | CALOR (>28°C) - Underpacking | 22 | 1,34 ± 0,03 pbw | 45 ± 5 °C (Mínimo: 40 °C) | 1.869563 | 46.4 | 49.184 | 45.008 | 45.008 | 236.0704 | APROVADO
F01 CF | 32mm CABECEIRA | MTG CABECEIRA AD FECH FCF | 0.02123926 | 0.9855019 | 1.044632 | 0.9559368 | Krauss Maffei 40/40 | 1 | 650 | 130 ± 10 bar | 0.9559368 | CALOR (>28°C) - Underpacking | 22 | 1,34 ± 0,03 pbw | 45 ± 5 °C (Mínimo: 40 °C) | 1.470672 | 46.4 | 49.184 | 45.008 | 45.008 | 236.0704 | APROVADO
F01 CF | 32mm CABECEIRA | MTG CABECEIRA FECH DIR FCF | 0.02123926 | 0.9855019 | 1.044632 | 0.9559368 | Krauss Maffei 40/40 | 1 | 650 | 130 ± 10 bar | 0.9559368 | CALOR (>28°C) - Underpacking | 22 | 1,34 ± 0,03 pbw | 45 ± 5 °C (Mínimo: 40 °C) | 1.470672 | 46.4 | 49.184 | 45.008 | 45.008 | 236.0704 | APROVADO
F01 CF | 32mm CABECEIRA | MTG CABECEIRA FECH ESQ FCF | 0.02123926 | 0.9855019 | 1.044632 | 0.9559368 | Krauss Maffei 40/40 | 1 | 650 | 130 ± 10 bar | 0.9559368 | CALOR (>28°C) - Underpacking | 22 | 1,34 ± 0,03 pbw | 45 ± 5 °C (Mínimo: 40 °C) | 1.470672 | 46.4 | 49.184 | 45.008 | 45.008 | 236.0704 | APROVADO
F01 CF | 32mm CABECEIRA | MTG CABECEIRA VD DIR FCF | 0.008848191254 | 0.4105561 | 0.4351894 | 0.3982394 | Krauss Maffei 40/40 | 1 | 650 | 130 ± 10 bar | 0.3982394 | CALOR (>28°C) - Underpacking | 22 | 1,34 ± 0,03 pbw | 45 ± 5 °C (Mínimo: 40 °C) | 0.612676 | 46.4 | 49.184 | 45.008 | 45.008 | 236.0704 | APROVADO
F01 CF | 32mm CABECEIRA | MTG CABECEIRA VD ESQ FCF | 0.008848191254 | 0.4105561 | 0.4351894 | 0.3982394 | Krauss Maffei 40/40 | 1 | 650 | 130 ± 10 bar | 0.3982394 | CALOR (>28°C) - Underpacking | 22 | 1,34 ± 0,03 pbw | 45 ± 5 °C (Mínimo: 40 °C) | 0.612676 | 46.4 | 49.184 | 45.008 | 45.008 | 236.0704 | APROVADO
F01 CP | 32mm CABECEIRA | MTG CABECEIRA AD FECH FCP | 0.02643803 | 1.226724 | 1.300328 | 1.189923 | Krauss Maffei 40/40 | 1 | 650 | 130 ± 10 bar | 1.189923 | CALOR (>28°C) - Underpacking | 22 | 1,34 ± 0,03 pbw | 45 ± 5 °C (Mínimo: 40 °C) | 1.83065 | 46.4 | 49.184 | 45.008 | 45.008 | 236.0704 | APROVADO
F01 CP | 32mm CABECEIRA | MTG CABECEIRA FECH DIR FCP | 0.02643803 | 1.226724 | 1.300328 | 1.189923 | Krauss Maffei 40/40 | 1 | 650 | 130 ± 10 bar | 1.189923 | CALOR (>28°C) - Underpacking | 22 | 1,34 ± 0,03 pbw | 45 ± 5 °C (Mínimo: 40 °C) | 1.83065 | 46.4 | 49.184 | 45.008 | 45.008 | 236.0704 | APROVADO
F01 CP | 32mm CABECEIRA | MTG CABECEIRA FECH ESQ FCP | 0.02643803 | 1.226724 | 1.300328 | 1.189923 | Krauss Maffei 40/40 | 1 | 650 | 130 ± 10 bar | 1.189923 | CALOR (>28°C) - Underpacking | 22 | 1,34 ± 0,03 pbw | 45 ± 5 °C (Mínimo: 40 °C) | 1.83065 | 46.4 | 49.184 | 45.008 | 45.008 | 236.0704 | APROVADO
F01 CP | 32mm CABECEIRA | MTG CABECEIRA VD DIR FCP | 0.01361528 | 0.6317488 | 0.6696537 | 0.6127963 | Krauss Maffei 40/40 | 1 | 650 | 130 ± 10 bar | 0.6127963 | CALOR (>28°C) - Underpacking | 22 | 1,34 ± 0,03 pbw | 45 ± 5 °C (Mínimo: 40 °C) | 0.9427635 | 46.4 | 49.184 | 45.008 | 45.008 | 236.0704 | APROVADO
F01 CP | 32mm CABECEIRA | MTG CABECEIRA VD ESQ FCP | 0.01361528 | 0.6317488 | 0.6696537 | 0.6127963 | Krauss Maffei 40/40 | 1 | 650 | 130 ± 10 bar | 0.6127963 | CALOR (>28°C) - Underpacking | 22 | 1,34 ± 0,03 pbw | 45 ± 5 °C (Mínimo: 40 °C) | 0.9427635 | 46.4 | 49.184 | 45.008 | 45.008 | 236.0704 | APROVADO
F01 RF | 32mm CABECEIRA | MTG CABECEIRA AD FECH NCRI | 0.02241151 | 0.9 | 0.954 | 0.873 | Krauss Maffei 40/40 | 1 | 650 | 130 ± 10 bar | 0.873 | CALOR (>28°C) - Underpacking | 22 | 1,34 ± 0,03 pbw | 45 ± 5 °C (Mínimo: 40 °C) | 1.343077 | 40.15793 | 42.56741 | 38.95319 | 38.95319 | 182.7881 | APROVADO
F01 RF | 32mm CABECEIRA | MTG CABECEIRA FECH DIR NCRI | 0.02241151 | 0.8987017 | 0.9526238 | 0.8717406 | Krauss Maffei 40/40 | 1 | 650 | 130 ± 10 bar | 0.8717406 | CALOR (>28°C) - Underpacking | 22 | 1,34 ± 0,03 pbw | 45 ± 5 °C (Mínimo: 40 °C) | 1.341139 | 40.1 | 42.506 | 38.897 | 38.897 | 182.2936 | APROVADO
F01 RF | 32mm CABECEIRA | MTG CABECEIRA FECH ESQ NCRI | 0.02241151 | 0.9 | 0.954 | 0.873 | Krauss Maffei 40/40 | 1 | 650 | 130 ± 10 bar | 0.873 | CALOR (>28°C) - Underpacking | 22 | 1,34 ± 0,03 pbw | 45 ± 5 °C (Mínimo: 40 °C) | 1.343077 | 40.15793 | 42.56741 | 38.95319 | 38.95319 | 182.7881 | APROVADO
F01 RF | 32mm CABECEIRA | MTG CABECEIRA VIDRO DIR NCRI | 0.007516270496 | 0.348755 | 0.3696802 | 0.3382923 | Krauss Maffei 40/40 | 1 | 650 | 130 ± 10 bar | 0.3382923 | CALOR (>28°C) - Underpacking | 22 | 1,34 ± 0,03 pbw | 45 ± 5 °C (Mínimo: 40 °C) | 0.5204497 | 46.4 | 49.184 | 45.008 | 45.008 | 236.0704 | APROVADO
F01 RF | 32mm CABECEIRA | MTG CABECEIRA VIDRO ESQ NCRI | 0.007516270496 | 0.348755 | 0.3696802 | 0.3382923 | Krauss Maffei 40/40 | 1 | 650 | 130 ± 10 bar | 0.3382923 | CALOR (>28°C) - Underpacking | 22 | 1,34 ± 0,03 pbw | 45 ± 5 °C (Mínimo: 40 °C) | 0.5204497 | 46.4 | 49.184 | 45.008 | 45.008 | 236.0704 | APROVADO
F01 IAPP | 32mm CABECEIRA | MTG CABECEIRA ESQUERDA ALTA HEi | 0.01470976 | 0.6825329 | 0.7234849 | 0.6620569 | Krauss Maffei 40/40 | 1 | 650 | 130 ± 10 bar | 0.6620569 | CALOR (>28°C) - Underpacking | 22 | 1,34 ± 0,03 pbw | 45 ± 5 °C (Mínimo: 40 °C) | 1.018549 | 46.4 | 49.184 | 45.008 | 45.008 | 236.0704 | APROVADO
F01 IAPP | 32mm CABECEIRA | MTG CABECEIRA DIREITA ALTA HEi | 0.01470976 | 0.6825329 | 0.7234849 | 0.6620569 | Krauss Maffei 40/40 | 1 | 650 | 130 ± 10 bar | 0.6620569 | CALOR (>28°C) - Underpacking | 22 | 1,34 ± 0,03 pbw | 45 ± 5 °C (Mínimo: 40 °C) | 1.018549 | 46.4 | 49.184 | 45.008 | 45.008 | 236.0704 | APROVADO
F01 VP | 32mm CABECEIRA | MTG CABECEIRA DIR FECHADA NLIM-4 | 0.04486011682 | 2.050107 | 2.173114 | 1.988604 | Krauss Maffei 40/40 | 1 | 650 | 130 ± 10 bar | 1.988604 | CALOR (>28°C) - Underpacking | 22 | 1,34 ± 0,03 pbw | 45 ± 5 °C (Mínimo: 40 °C) | 3.059391 | 45.7 | 48.442 | 44.329 | 44.329 | 230.0952 | APROVADO
F01 VP | 32mm CABECEIRA | MTG CABECEIRA DIR INOX FECHADA NLIM-4 | 0.04486011682 | 2.050107 | 2.173114 | 1.988604 | Krauss Maffei 40/40 | 1 | 650 | 130 ± 10 bar | 1.988604 | CALOR (>28°C) - Underpacking | 22 | 1,34 ± 0,03 pbw | 45 ± 5 °C (Mínimo: 40 °C) | 3.059391 | 45.7 | 48.442 | 44.329 | 44.329 | 230.0952 | APROVADO
F01 VP | 32mm CABECEIRA | MTG CABECEIRA ESQ FECHADA NLIM-4 | 0.04486011682 | 2.050107 | 2.173114 | 1.988604 | Krauss Maffei 40/40 | 1 | 650 | 130 ± 10 bar | 1.988604 | CALOR (>28°C) - Underpacking | 22 | 1,34 ± 0,03 pbw | 45 ± 5 °C (Mínimo: 40 °C) | 3.059391 | 45.7 | 48.442 | 44.329 | 44.329 | 230.0952 | APROVADO
F01 VP | 32mm CABECEIRA | MTG CABECEIRA ESQ INOX FECHADA NLIM-4 | 0.04486011682 | 2.050107 | 2.173114 | 1.988604 | Krauss Maffei 40/40 | 1 | 650 | 130 ± 10 bar | 1.988604 | CALOR (>28°C) - Underpacking | 22 | 1,34 ± 0,03 pbw | 45 ± 5 °C (Mínimo: 40 °C) | 3.059391 | 45.7 | 48.442 | 44.329 | 44.329 | 230.0952 | APROVADO
F01 VP | 32mm CABECEIRA | MTG CABECEIRA FECH AD NLIM-4 | 0.04486011682 | 2.050107 | 2.173114 | 1.988604 | Krauss Maffei 40/40 | 1 | 650 | 130 ± 10 bar | 1.988604 | CALOR (>28°C) - Underpacking | 22 | 1,34 ± 0,03 pbw | 45 ± 5 °C (Mínimo: 40 °C) | 3.059391 | 45.7 | 48.442 | 44.329 | 44.329 | 230.0952 | APROVADO
F01 VPP | 32mm CABECEIRA | MTG CABECEIRA FECH AD VSBP PI | 0.04999715 | 2.319868 | 2.45906 | 2.250272 | Krauss Maffei 40/40 | 1 | 650 | 130 ± 10 bar | 2.250272 | CALOR (>28°C) - Underpacking | 22 | 1,34 ± 0,03 pbw | 45 ± 5 °C (Mínimo: 40 °C) | 3.461956 | 46.4 | 49.184 | 45.008 | 45.008 | 236.0704 | APROVADO
F01 VPP | 32mm CABECEIRA | MTG CABECEIRA DIR FECHADA VSBP PI | 0.04999715 | 2.319868 | 2.45906 | 2.250272 | Krauss Maffei 40/40 | 1 | 650 | 130 ± 10 bar | 2.250272 | CALOR (>28°C) - Underpacking | 22 | 1,34 ± 0,03 pbw | 45 ± 5 °C (Mínimo: 40 °C) | 3.461956 | 46.4 | 49.184 | 45.008 | 45.008 | 236.0704 | APROVADO
F01 VPP | 32mm CABECEIRA | MTG CABECEIRA ESQ FECHADA VSBP PI | 0.04999715 | 2.319868 | 2.45906 | 2.250272 | Krauss Maffei 40/40 | 1 | 650 | 130 ± 10 bar | 2.250272 | CALOR (>28°C) - Underpacking | 22 | 1,34 ± 0,03 pbw | 45 ± 5 °C (Mínimo: 40 °C) | 3.461956 | 46.4 | 49.184 | 45.008 | 45.008 | 236.0704 | APROVADO
F01 VPP | 32mm CABECEIRA | MTG CABECEIRA DIR INOX FECHADA VSBP PI | 0.04999715 | 2.319868 | 2.45906 | 2.250272 | Krauss Maffei 40/40 | 1 | 650 | 130 ± 10 bar | 2.250272 | CALOR (>28°C) - Underpacking | 22 | 1,34 ± 0,03 pbw | 45 ± 5 °C (Mínimo: 40 °C) | 3.461956 | 46.4 | 49.184 | 45.008 | 45.008 | 236.0704 | APROVADO
F01 VPP | 32mm CABECEIRA | MTG CABECEIRA ESQ INOX FECHADA VSBP PI | 0.04999715 | 2.319868 | 2.45906 | 2.250272 | Krauss Maffei 40/40 | 1 | 650 | 130 ± 10 bar | 2.250272 | CALOR (>28°C) - Underpacking | 22 | 1,34 ± 0,03 pbw | 45 ± 5 °C (Mínimo: 40 °C) | 3.461956 | 46.4 | 49.184 | 45.008 | 45.008 | 236.0704 | APROVADO
F01 VP-18 | 42mm CABECEIRA | MTG CABECEIRA DIR FECHADA NLIM-18 | 0.05940098 | 2.55 | 2.6775 | 2.4735 | Krauss Maffei 40/40 | 1 | 650 | 130 ± 10 bar | 2.4735 | CALOR (>28°C) - Underpacking | 22 | 1,34 ± 0,03 pbw | 45 ± 5 °C (Mínimo: 40 °C) | 3.805385 | 42.92858 | 45.07501 | 41.64073 | 41.64073 | 206.4384 | APROVADO
F01 VP-18 | 42mm CABECEIRA | MTG CABECEIRA DIR INOX FECHADA NLIM-18 | 0.05940098 | 2.55 | 2.6775 | 2.4735 | Krauss Maffei 40/40 | 1 | 650 | 130 ± 10 bar | 2.4735 | CALOR (>28°C) - Underpacking | 22 | 1,34 ± 0,03 pbw | 45 ± 5 °C (Mínimo: 40 °C) | 3.805385 | 42.92858 | 45.07501 | 41.64073 | 41.64073 | 206.4384 | APROVADO
F01 VP-18 | 42mm CABECEIRA | MTG CABECEIRA ESQ FECHADA NLIM-18 | 0.05940098 | 2.55 | 2.6775 | 2.4735 | Krauss Maffei 40/40 | 1 | 650 | 130 ± 10 bar | 2.4735 | CALOR (>28°C) - Underpacking | 22 | 1,34 ± 0,03 pbw | 45 ± 5 °C (Mínimo: 40 °C) | 3.805385 | 42.92858 | 45.07501 | 41.64073 | 41.64073 | 206.4384 | APROVADO
F01 VP-18 | 42mm CABECEIRA | MTG CABECEIRA ESQ INOX FECHADA NLIM-18 | 0.05940098 | 2.55 | 2.6775 | 2.4735 | Krauss Maffei 40/40 | 1 | 650 | 130 ± 10 bar | 2.4735 | CALOR (>28°C) - Underpacking | 22 | 1,34 ± 0,03 pbw | 45 ± 5 °C (Mínimo: 40 °C) | 3.805385 | 42.92858 | 45.07501 | 41.64073 | 41.64073 | 206.4384 | APROVADO
F01 VPC-18 | 42mm CABECEIRA | MTG CABECEIRA ESQ FECHADA XICFD | 0.03519818 | 1.45 | 1.5225 | 1.4065 | Krauss Maffei 40/40 | 1 | 650 | 130 ± 10 bar | 1.4065 | CALOR (>28°C) - Underpacking | 22 | 1,34 ± 0,03 pbw | 45 ± 5 °C (Mínimo: 40 °C) | 2.163846 | 41.19531 | 43.25508 | 39.95946 | 39.95946 | 191.6432 | APROVADO
F01 VPC-18 | 42mm CABECEIRA | MTG CABECEIRA DIR FECHADA XICFD | 0.03519818 | 1.45 | 1.5225 | 1.4065 | Krauss Maffei 40/40 | 1 | 650 | 130 ± 10 bar | 1.4065 | CALOR (>28°C) - Underpacking | 22 | 1,34 ± 0,03 pbw | 45 ± 5 °C (Mínimo: 40 °C) | 2.163846 | 41.19531 | 43.25508 | 39.95946 | 39.95946 | 191.6432 | APROVADO
F01 VPC-18 | 42mm CABECEIRA | MTG CABECEIRA VIDRO DIR XICFD | 0.03519818 | 1.45 | 1.5225 | 1.4065 | Krauss Maffei 40/40 | 1 | 650 | 130 ± 10 bar | 1.4065 | CALOR (>28°C) - Underpacking | 22 | 1,34 ± 0,03 pbw | 45 ± 5 °C (Mínimo: 40 °C) | 2.163846 | 41.19531 | 43.25508 | 39.95946 | 39.95946 | 191.6432 | APROVADO
F01 VPC-18 | 42mm CABECEIRA | MTG CABECEIRA VIDRO ESQ XICFD | 0.03519818 | 1.45 | 1.5225 | 1.4065 | Krauss Maffei 40/40 | 1 | 650 | 130 ± 10 bar | 1.4065 | CALOR (>28°C) - Underpacking | 22 | 1,34 ± 0,03 pbw | 45 ± 5 °C (Mínimo: 40 °C) | 2.163846 | 41.19531 | 43.25508 | 39.95946 | 39.95946 | 191.6432 | APROVADO
F01 IAP-0 S | 42mm CABECEIRA | MTG CABECEIRA NIE-0 150M | 0.01513078 | 0.61 | 0.6405 | 0.5917 | Krauss Maffei 40/40 | 1 | 650 | 130 ± 10 bar | 0.5917 | CALOR (>28°C) - Underpacking | 22 | 1,34 ± 0,03 pbw | 45 ± 5 °C (Mínimo: 40 °C) | 0.9103077 | 40.31517 | 42.33093 | 39.10572 | 39.10572 | 184.1303 | APROVADO
F01 IAP-0 V | 50mm PAINEL | MTG PNL TRS ANIE 700x700 | 0.005389825228 | 0.2182879 | 0.2292023 | 0.2117393 | Krauss Maffei 40/40 | 1 | 650 | 130 ± 10 bar | 0.2117393 | CALOR (>28°C) - Underpacking | 22 | 1,34 ± 0,03 pbw | 45 ± 5 °C (Mínimo: 40 °C) | 0.3257527 | 40.5 | 42.525 | 39.285 | 39.285 | 185.708 | APROVADO
F01 IAP-0 V | 50mm PAINEL | PAINEL TRASEIRO TANQUE NIE 1000x1000 | 0.01058186 | 0.4285655 | 0.4499938 | 0.4157085 | Krauss Maffei 40/40 | 1 | 650 | 130 ± 10 bar | 0.4157085 | CALOR (>28°C) - Underpacking | 22 | 1,34 ± 0,03 pbw | 45 ± 5 °C (Mínimo: 40 °C) | 0.6395516 | 40.5 | 42.525 | 39.285 | 39.285 | 185.708 | APROVADO
F01 IAPP | TANQUE 1 | TANQUE HEi | 0.1228863 | 5.2 | 5.356 | 5.044 | Krauss Maffei 40/40 | 1 | 650 | 130 ± 10 bar | 5.044 | CALOR (>28°C) - Underpacking | 22 | 1,34 ± 0,03 pbw | 45 ± 5 °C (Mínimo: 40 °C) | 7.76 | 42.31553 | 43.58499 | 41.04606 | 41.04606 | 201.2053 | APROVADO
F01 IAP-0 V | TANQUE 1 | MTG TANQUE ANIE 700x700 | 0.02751753 | 1.2 | 1.236 | 1.164 | Krauss Maffei 40/40 | 1 | 650 | 130 ± 10 bar | 1.164 | CALOR (>28°C) - Underpacking | 22 | 1,34 ± 0,03 pbw | 45 ± 5 °C (Mínimo: 40 °C) | 1.790769 | 43.60856 | 44.91682 | 42.30031 | 42.30031 | 212.2427 | APROVADO
F01 IAP-0 V | TANQUE 1 | MTG TANQUE ANIE 1000x1000 | 0.05475018 | 2.3 | 2.369 | 2.231 | Krauss Maffei 40/40 | 1 | 650 | 130 ± 10 bar | 2.231 | CALOR (>28°C) - Underpacking | 22 | 1,34 ± 0,03 pbw | 45 ± 5 °C (Mínimo: 40 °C) | 3.432308 | 42.009 | 43.26927 | 40.74873 | 40.74873 | 198.5888 | APROVADO
F01 IAP-0 S | TANQUE 1 | MTG TANQUE NIE-0 150M | 0.1295071 | 5.5 | 5.665 | 5.335 | Krauss Maffei 40/40 | 1 | 650 | 130 ± 10 bar | 5.335 | CALOR (>28°C) - Underpacking | 22 | 1,34 ± 0,03 pbw | 45 ± 5 °C (Mínimo: 40 °C) | 8.207692 | 42.46871 | 43.74277 | 41.19465 | 41.19465 | 202.5129 | APROVADO
F01 IAP-0 S | TANQUE 1 | MTG TANQUE NIE-0 200M | 0.1636116 | 7 | 7.21 | 6.79 | Krauss Maffei 40/40 | 1 | 650 | 130 ± 10 bar | 6.79 | CALOR (>28°C) - Underpacking | 22 | 1,34 ± 0,03 pbw | 45 ± 5 °C (Mínimo: 40 °C) | 10.44615 | 42.78426 | 44.06779 | 41.50073 | 41.50073 | 205.2064 | APROVADO
F01 VDPC | TETO | PAINEL SUPERIOR F01 VDPC 1,87 | 0.0504 | 2.1 | 2.163 | 2.037 | Krauss Maffei 40/40 | 1 | 650 | 130 ± 10 bar | 2.037 | CALOR (>28°C) - Underpacking | 22 | 1,34 ± 0,03 pbw | 45 ± 5 °C (Mínimo: 40 °C) | 3.133846 | 41.66667 | 42.91667 | 40.41667 | 40.41667 | 195.6667 | APROVADO
F01 VDPC | 32mm CABECEIRA | MTG CABECEIRA AD FECH F01 VDPC | 0.0375 | 1.69875 | 1.800675 | 1.6477875 | Krauss Maffei 40/40 | 1 | 650 | 130 ± 10 bar | 1.6477875 | CALOR (>28°C) - Underpacking | 22 | 1,34 ± 0,03 pbw | 45 ± 5 °C (Mínimo: 40 °C) | 2.535058 | 45.3 | 48.018 | 43.941 | 43.941 | 226.6808 | APROVADO
F01 VDPC | 32mm CABECEIRA | MTG CABECEIRA FECH F01 VDPC | 0.0375 | 1.69875 | 1.800675 | 1.6477875 | Krauss Maffei 40/40 | 1 | 650 | 130 ± 10 bar | 1.6477875 | CALOR (>28°C) - Underpacking | 22 | 1,34 ± 0,03 pbw | 45 ± 5 °C (Mínimo: 40 °C) | 2.535058 | 45.3 | 48.018 | 43.941 | 43.941 | 226.6808 | APROVADO
F01 VDPC | 22mm CABECEIRA | MTG CABECEIRA INF VD F01 VDP | 0.0099 | 0.45738 | 0.4939704 | 0.4436586 | Krauss Maffei 40/40 | 1 | 650 | 130 ± 10 bar | 0.4436586 | CALOR (>28°C) - Underpacking | 22 | 1,34 ± 0,03 pbw | 45 ± 5 °C (Mínimo: 40 °C) | 0.6825517 | 46.2 | 49.896 | 44.814 | 44.814 | 234.3632 | APROVADO
F01 VDPC | 22mm CABECEIRA | MTG CABECEIRA SUP VD F01 VDPC | 0.0013 | 0.06 | 0.0648 | 0.0582 | Krauss Maffei 40/40 | 1 | 650 | 130 ± 10 bar | 0.0582 | CALOR (>28°C) - Underpacking | 22 | 1,34 ± 0,03 pbw | 45 ± 5 °C (Mínimo: 40 °C) | 0.08953846 | 46.15385 | 49.84615 | 44.76923 | 44.76923 | 233.9692 | APROVADO
F01 VPA | 32mm CABECEIRA | MTG CABECEIRA DIR FECHADA VPA | 0.0456 | 2.10216 | 2.2282896 | 2.0390952 | Krauss Maffei 40/40 | 1 | 650 | 130 ± 10 bar | 2.0390952 | CALOR (>28°C) - Underpacking | 22 | 1,34 ± 0,03 pbw | 45 ± 5 °C (Mínimo: 40 °C) | 3.13707 | 46.1 | 48.866 | 44.717 | 44.717 | 233.5096 | APROVADO
F01 VPA | 32mm CABECEIRA | MTG CABECEIRA ESQ FECHADA VPA | 0.0456 | 2.10216 | 2.2282896 | 2.0390952 | Krauss Maffei 40/40 | 1 | 650 | 130 ± 10 bar | 2.0390952 | CALOR (>28°C) - Underpacking | 22 | 1,34 ± 0,03 pbw | 45 ± 5 °C (Mínimo: 40 °C) | 3.13707 | 46.1 | 48.866 | 44.717 | 44.717 | 233.5096 | APROVADO
F01 VPA | 32mm CABECEIRA | MTG CABECEIRA FECHADA AD VPA | 0.0456 | 2.10216 | 2.2282896 | 2.0390952 | Krauss Maffei 40/40 | 1 | 650 | 130 ± 10 bar | 2.0390952 | CALOR (>28°C) - Underpacking | 22 | 1,34 ± 0,03 pbw | 45 ± 5 °C (Mínimo: 40 °C) | 3.13707 | 46.1 | 48.866 | 44.717 | 44.717 | 233.5096 | APROVADO
F01 VPA | 22mm CABECEIRA | MTG CHAPA CABECEIRA VIDRO VPA | 0.011 | 0.5324 | 0.574992 | 0.516428 | Krauss Maffei 40/40 | 1 | 650 | 130 ± 10 bar | 0.516428 | CALOR (>28°C) - Underpacking | 22 | 1,34 ± 0,03 pbw | 45 ± 5 °C (Mínimo: 40 °C) | 0.7945046 | 48.4 | 52.272 | 46.948 | 46.948 | 253.1424 | APROVADO
F01 VPAB | 32mm CABECEIRA | MTG CABECEIRA DIR FECHADA VPAB | 0.0598 | 2.75678 | 2.9221868 | 2.6740766 | Krauss Maffei 40/40 | 1 | 650 | 130 ± 10 bar | 2.6740766 | CALOR (>28°C) - Underpacking | 22 | 1,34 ± 0,03 pbw | 45 ± 5 °C (Mínimo: 40 °C) | 4.113964 | 46.1 | 48.866 | 44.717 | 44.717 | 233.5096 | APROVADO
F01 VPAB | 32mm CABECEIRA | MTG CABECEIRA ESQ FECHADA VPAB | 0.0598 | 2.75678 | 2.9221868 | 2.6740766 | Krauss Maffei 40/40 | 1 | 650 | 130 ± 10 bar | 2.6740766 | CALOR (>28°C) - Underpacking | 22 | 1,34 ± 0,03 pbw | 45 ± 5 °C (Mínimo: 40 °C) | 4.113964 | 46.1 | 48.866 | 44.717 | 44.717 | 233.5096 | APROVADO
F01 VPAB | 32mm CABECEIRA | MTG CABECEIRA FECHADA AD VPAB | 0.0598 | 2.75678 | 2.9221868 | 2.6740766 | Krauss Maffei 40/40 | 1 | 650 | 130 ± 10 bar | 2.6740766 | CALOR (>28°C) - Underpacking | 22 | 1,34 ± 0,03 pbw | 45 ± 5 °C (Mínimo: 40 °C) | 4.113964 | 46.1 | 48.866 | 44.717 | 44.717 | 233.5096 | APROVADO
F01 VPAB | 22mm CABECEIRA | MTG CHAPA CABECEIRA VD VPAB | 0.0159 | 0.76956 | 0.8311248 | 0.7464732 | Krauss Maffei 40/40 | 1 | 650 | 130 ± 10 bar | 0.7464732 | CALOR (>28°C) - Underpacking | 22 | 1,34 ± 0,03 pbw | 45 ± 5 °C (Mínimo: 40 °C) | 1.14842 | 48.4 | 52.272 | 46.948 | 46.948 | 253.1424 | APROVADO
F01 RFB | 32mm CABECEIRA | CABECEIRA FECH DIR RFB | 0.027 | 1.2447 | 1.319382 | 1.207359 | Krauss Maffei 40/40 | 1 | 650 | 130 ± 10 bar | 1.207359 | CALOR (>28°C) - Underpacking | 22 | 1,34 ± 0,03 pbw | 45 ± 5 °C (Mínimo: 40 °C) | 1.857475 | 46.1 | 48.866 | 44.717 | 44.717 | 233.5096 | APROVADO
F01 RFB | 32mm CABECEIRA | CABECEIRA FECH ESQ RFB | 0.027 | 1.2447 | 1.319382 | 1.207359 | Krauss Maffei 40/40 | 1 | 650 | 130 ± 10 bar | 1.207359 | CALOR (>28°C) - Underpacking | 22 | 1,34 ± 0,03 pbw | 45 ± 5 °C (Mínimo: 40 °C) | 1.857475 | 46.1 | 48.866 | 44.717 | 44.717 | 233.5096 | APROVADO
F01 RFB | 32mm CABECEIRA | MTG CABECEIRA AD FECH RFB | 0.027 | 1.2447 | 1.319382 | 1.207359 | Krauss Maffei 40/40 | 1 | 650 | 130 ± 10 bar | 1.207359 | CALOR (>28°C) - Underpacking | 22 | 1,34 ± 0,03 pbw | 45 ± 5 °C (Mínimo: 40 °C) | 1.857475 | 46.1 | 48.866 | 44.717 | 44.717 | 233.5096 | APROVADO
F01 RFB | 22mm CABECEIRA | CABECEIRA VIDRO DIR RFB | 0.0087 | 0.42108 | 0.4547664 | 0.4084476 | Krauss Maffei 40/40 | 1 | 650 | 130 ± 10 bar | 0.4084476 | CALOR (>28°C) - Underpacking | 22 | 1,34 ± 0,03 pbw | 45 ± 5 °C (Mínimo: 40 °C) | 0.6283809 | 48.4 | 52.272 | 46.948 | 46.948 | 253.1424 | APROVADO
F01 RFB | 22mm CABECEIRA | CABECEIRA VIDRO ESQ RFB | 0.0087 | 0.42108 | 0.4547664 | 0.4084476 | Krauss Maffei 40/40 | 1 | 650 | 130 ± 10 bar | 0.4084476 | CALOR (>28°C) - Underpacking | 22 | 1,34 ± 0,03 pbw | 45 ± 5 °C (Mínimo: 40 °C) | 0.6283809 | 48.4 | 52.272 | 46.948 | 46.948 | 253.1424 | APROVADO
F01 VPBT | 42mm CABECEIRA | MTG CABECEIRA DIR FECHADA VPBT-18 | 0.039 | 1.5795 | 1.658475 | 1.532115 | Krauss Maffei 40/40 | 1 | 650 | 130 ± 10 bar | 1.532115 | CALOR (>28°C) - Underpacking | 22 | 1,34 ± 0,03 pbw | 45 ± 5 °C (Mínimo: 40 °C) | 2.3571 | 40.5 | 42.525 | 39.285 | 39.285 | 185.708 | APROVADO
F01 VPBT | 42mm CABECEIRA | MTG CABECEIRA ESQ FECHADA VPBT-18 | 0.039 | 1.5795 | 1.658475 | 1.532115 | Krauss Maffei 40/40 | 1 | 650 | 130 ± 10 bar | 1.532115 | CALOR (>28°C) - Underpacking | 22 | 1,34 ± 0,03 pbw | 45 ± 5 °C (Mínimo: 40 °C) | 2.3571 | 40.5 | 42.525 | 39.285 | 39.285 | 185.708 | APROVADO
F01 RCP | 55mm PAINEL | PAINEL TRAS VHCY 1250 | 0.03005 | 1.217025 | 1.265706 | 1.18051425 | Krauss Maffei 40/40 | 1 | 650 | 130 ± 10 bar | 1.18051425 | CALOR (>28°C) - Underpacking | 22 | 1,34 ± 0,03 pbw | 45 ± 5 °C (Mínimo: 40 °C) | 1.816176 | 40.5 | 42.12 | 39.285 | 39.285 | 185.708 | APROVADO
F01 RCP | 22mm TETO | TANQUE SUP VHCY 1250 | 0.01221 | 0.5635385 | 0.6086215 | 0.5466323 | Krauss Maffei 40/40 | 1 | 650 | 130 ± 10 bar | 0.5466323 | CALOR (>28°C) - Underpacking | 22 | 1,34 ± 0,03 pbw | 45 ± 5 °C (Mínimo: 40 °C) | 0.8409728 | 46.15385 | 49.84615 | 44.76923 | 44.76923 | 233.9692 | APROVADO
F01 RCP | 32mm CABECEIRA | CABECEIRA SD RETA DIR RCP | 0.0296 | 1.35272 | 1.4338832 | 1.3121384 | Krauss Maffei 40/40 | 1 | 650 | 130 ± 10 bar | 1.3121384 | CALOR (>28°C) - Underpacking | 22 | 1,34 ± 0,03 pbw | 45 ± 5 °C (Mínimo: 40 °C) | 2.018674 | 45.7 | 48.442 | 44.329 | 44.329 | 230.0952 | APROVADO
F01 RCP | 32mm CABECEIRA | CABECEIRA SD RETA ESQ RCP | 0.0296 | 1.35272 | 1.4338832 | 1.3121384 | Krauss Maffei 40/40 | 1 | 650 | 130 ± 10 bar | 1.3121384 | CALOR (>28°C) - Underpacking | 22 | 1,34 ± 0,03 pbw | 45 ± 5 °C (Mínimo: 40 °C) | 2.018674 | 45.7 | 48.442 | 44.329 | 44.329 | 230.0952 | APROVADO
F01 VPB | 22mm CABECEIRA | MTG CHAPA CABECEIRA VD VPBC | 0.0156 | 0.75504 | 0.8154432 | 0.7323888 | Krauss Maffei 40/40 | 1 | 650 | 130 ± 10 bar | 0.7323888 | CALOR (>28°C) - Underpacking | 22 | 1,34 ± 0,03 pbw | 45 ± 5 °C (Mínimo: 40 °C) | 1.126752 | 48.4 | 52.272 | 46.948 | 46.948 | 253.1424 | APROVADO
F01 VPB | 32mm CABECEIRA | MTG CABECEIRA DIR FECHADA VPBC | 0.0519 | 2.5 | 2.65 | 2.425 | Krauss Maffei 40/40 | 1 | 650 | 130 ± 10 bar | 2.425 | CALOR (>28°C) - Underpacking | 22 | 1,34 ± 0,03 pbw | 45 ± 5 °C (Mínimo: 40 °C) | 3.730769 | 48.16956 | 51.05973 | 46.72447 | 46.72447 | 251.1753 | APROVADO
F01 VPB | 32mm CABECEIRA | MTG CABECEIRA ESQ FECHADA VPBC | 0.0519 | 2.5 | 2.65 | 2.425 | Krauss Maffei 40/40 | 1 | 650 | 130 ± 10 bar | 2.425 | CALOR (>28°C) - Underpacking | 22 | 1,34 ± 0,03 pbw | 45 ± 5 °C (Mínimo: 40 °C) | 3.730769 | 48.16956 | 51.05973 | 46.72447 | 46.72447 | 251.1753 | APROVADO
F01 VPB | 32mm CABECEIRA | MTG CABECEIRA FECHADA AD VPBC | 0.0519 | 2.5 | 2.65 | 2.425 | Krauss Maffei 40/40 | 1 | 650 | 130 ± 10 bar | 2.425 | CALOR (>28°C) - Underpacking | 22 | 1,34 ± 0,03 pbw | 45 ± 5 °C (Mínimo: 40 °C) | 3.730769 | 48.16956 | 51.05973 | 46.72447 | 46.72447 | 251.1753 | APROVADO
F01 VPB | 55mm PAINEL | MTG PAINEL FRTL TANQUE VPBC 1,25 | 0.008 | 0.324 | 0.33696 | 0.31428 | Krauss Maffei 40/40 | 1 | 650 | 130 ± 10 bar | 0.31428 | CALOR (>28°C) - Underpacking | 22 | 1,34 ± 0,03 pbw | 45 ± 5 °C (Mínimo: 40 °C) | 0.4835077 | 40.5 | 42.12 | 39.285 | 39.285 | 185.708 | APROVADO
F01 VPB | 55mm PAINEL | MTG PAINEL FRTL TANQUE VPBC 1,87 | 0.011 | 0.4455 | 0.46332 | 0.432135 | Krauss Maffei 40/40 | 1 | 650 | 130 ± 10 bar | 0.432135 | CALOR (>28°C) - Underpacking | 22 | 1,34 ± 0,03 pbw | 45 ± 5 °C (Mínimo: 40 °C) | 0.6648231 | 40.5 | 42.12 | 39.285 | 39.285 | 185.708 | APROVADO
F01 VPB | 55mm PAINEL | MTG PAINEL FRTL TANQUE VPBC 2,50 | 0.015 | 0.6075 | 0.6318 | 0.589275 | Krauss Maffei 40/40 | 1 | 650 | 130 ± 10 bar | 0.589275 | CALOR (>28°C) - Underpacking | 22 | 1,34 ± 0,03 pbw | 45 ± 5 °C (Mínimo: 40 °C) | 0.9065769 | 40.5 | 42.12 | 39.285 | 39.285 | 185.708 | APROVADO
F01 VP | 42mm CABECEIRA | MTG CHAPA CABECEIRA VP-18 | 0.02 | 0.922 | 0.97732 | 0.89434 | Krauss Maffei 40/40 | 1 | 650 | 130 ± 10 bar | 0.89434 | CALOR (>28°C) - Underpacking | 22 | 1,34 ± 0,03 pbw | 45 ± 5 °C (Mínimo: 40 °C) | 1.375908 | 46.1 | 48.866 | 44.717 | 44.717 | 233.5096 | APROVADO
F01 VP | 42mm CABECEIRA | MTG CHAPA PAINEL FRTL CAB VD VP-18 | 0.003 | 0.1383 | 0.146598 | 0.134151 | Krauss Maffei 40/40 | 1 | 650 | 130 ± 10 bar | 0.134151 | CALOR (>28°C) - Underpacking | 22 | 1,34 ± 0,03 pbw | 45 ± 5 °C (Mínimo: 40 °C) | 0.2063862 | 46.1 | 48.866 | 44.717 | 44.717 | 233.5096 | APROVADO
F01 RMF | 32mm CABECEIRA | CABECEIRA SD RETA DIR INOX RMF | 0.034 | 1.5538 | 1.647028 | 1.507186 | Krauss Maffei 40/40 | 1 | 650 | 130 ± 10 bar | 1.507186 | CALOR (>28°C) - Underpacking | 22 | 1,34 ± 0,03 pbw | 45 ± 5 °C (Mínimo: 40 °C) | 2.318748 | 45.7 | 48.442 | 44.329 | 44.329 | 230.0952 | APROVADO
F01 RMF | 32mm CABECEIRA | CABECEIRA SD RETA ESQ INOX RMF | 0.034 | 1.5538 | 1.647028 | 1.507186 | Krauss Maffei 40/40 | 1 | 650 | 130 ± 10 bar | 1.507186 | CALOR (>28°C) - Underpacking | 22 | 1,34 ± 0,03 pbw | 45 ± 5 °C (Mínimo: 40 °C) | 2.318748 | 45.7 | 48.442 | 44.329 | 44.329 | 230.0952 | APROVADO
F01 RMF | 32mm CABECEIRA | CABECEIRA SD RETA AD RMF | 0.034 | 1.5538 | 1.647028 | 1.507186 | Krauss Maffei 40/40 | 1 | 650 | 130 ± 10 bar | 1.507186 | CALOR (>28°C) - Underpacking | 22 | 1,34 ± 0,03 pbw | 45 ± 5 °C (Mínimo: 40 °C) | 2.318748 | 45.7 | 48.442 | 44.329 | 44.329 | 230.0952 | APROVADO
F01 RCM | 22mm TETO | PLATIBANDA RCM-P 1,25 | 0.0091 | 0.4404638 | 0.4757009 | 0.4272499 | Krauss Maffei 40/40 | 1 | 650 | 130 ± 10 bar | 0.4272499 | CALOR (>28°C) - Underpacking | 22 | 1,34 ± 0,03 pbw | 45 ± 5 °C (Mínimo: 40 °C) | 0.6573075 | 48.40262 | 52.27483 | 46.95054 | 46.95054 | 253.1647 | APROVADO
F01 RCM | 32mm CABECEIRA | CABECEIRA SD DIR RCM-P | 0.027 | 1.2339 | 1.307934 | 1.196883 | Krauss Maffei 40/40 | 1 | 650 | 130 ± 10 bar | 1.196883 | CALOR (>28°C) - Underpacking | 22 | 1,34 ± 0,03 pbw | 45 ± 5 °C (Mínimo: 40 °C) | 1.841358 | 45.7 | 48.442 | 44.329 | 44.329 | 230.0952 | APROVADO
F01 RCM | 32mm CABECEIRA | CABECEIRA SD ESQ RCM-P | 0.027 | 1.2339 | 1.307934 | 1.196883 | Krauss Maffei 40/40 | 1 | 650 | 130 ± 10 bar | 1.196883 | CALOR (>28°C) - Underpacking | 22 | 1,34 ± 0,03 pbw | 45 ± 5 °C (Mínimo: 40 °C) | 1.841358 | 45.7 | 48.442 | 44.329 | 44.329 | 230.0952 | APROVADO
F01 VPI | 22mm CABECEIRA | MTG CHAPA CABECEIRA VPI | 0.014 | 0.6776366 | 0.7318476 | 0.6573075 | Krauss Maffei 40/40 | 1 | 650 | 130 ± 10 bar | 0.6573075 | CALOR (>28°C) - Underpacking | 22 | 1,34 ± 0,03 pbw | 45 ± 5 °C (Mínimo: 40 °C) | 1.011242 | 48.40262 | 52.27483 | 46.95054 | 46.95054 | 253.1647 | APROVADO
F01 VPI | 32mm CABECEIRA | MTG CABECEIRA DIR FECHADA VPI | 0.045 | 2.0565 | 2.22102 | 1.994805 | Krauss Maffei 40/40 | 1 | 650 | 130 ± 10 bar | 1.994805 | CALOR (>28°C) - Underpacking | 22 | 1,34 ± 0,03 pbw | 45 ± 5 °C (Mínimo: 40 °C) | 3.068931 | 45.7 | 49.356 | 44.329 | 44.329 | 230.0952 | APROVADO
F01 VPI | 32mm CABECEIRA | MTG CABECEIRA ESQ FECHADA VPI | 0.045 | 2.0565 | 2.22102 | 1.994805 | Krauss Maffei 40/40 | 1 | 650 | 130 ± 10 bar | 1.994805 | CALOR (>28°C) - Underpacking | 22 | 1,34 ± 0,03 pbw | 45 ± 5 °C (Mínimo: 40 °C) | 3.068931 | 45.7 | 49.356 | 44.329 | 44.329 | 230.0952 | APROVADO
F01 VPI | 32mm CABECEIRA | MTG CABECEIRA FECH AD VPI | 0.045 | 2.0565 | 2.22102 | 1.994805 | Krauss Maffei 40/40 | 1 | 650 | 130 ± 10 bar | 1.994805 | CALOR (>28°C) - Underpacking | 22 | 1,34 ± 0,03 pbw | 45 ± 5 °C (Mínimo: 40 °C) | 3.068931 | 45.7 | 49.356 | 44.329 | 44.329 | 230.0952 | APROVADO
F01 VPI-18 | 32mm CABECEIRA | MTG CHAPA CABECEIRA VPI-18 | 0.021 | 0.9597 | 1.036476 | 0.930909 | Krauss Maffei 40/40 | 1 | 650 | 130 ± 10 bar | 0.930909 | CALOR (>28°C) - Underpacking | 22 | 1,34 ± 0,03 pbw | 45 ± 5 °C (Mínimo: 40 °C) | 1.432168 | 45.7 | 49.356 | 44.329 | 44.329 | 230.0952 | APROVADO
F01 VPI-18 | 42mm CABECEIRA | MTG CABECEIRA DIR FECHADA VPI-18 | 0.065 | 2.678 | 2.89224 | 2.59766 | Krauss Maffei 40/40 | 1 | 650 | 130 ± 10 bar | 2.59766 | CALOR (>28°C) - Underpacking | 22 | 1,34 ± 0,03 pbw | 45 ± 5 °C (Mínimo: 40 °C) | 3.9964 | 41.2 | 44.496 | 39.964 | 39.964 | 191.6832 | APROVADO
F01 VPI-18 | 42mm CABECEIRA | MTG CABECEIRA ESQ FECHADA VPI-18 | 0.065 | 2.678 | 2.89224 | 2.59766 | Krauss Maffei 40/40 | 1 | 650 | 130 ± 10 bar | 2.59766 | CALOR (>28°C) - Underpacking | 22 | 1,34 ± 0,03 pbw | 45 ± 5 °C (Mínimo: 40 °C) | 3.9964 | 41.2 | 44.496 | 39.964 | 39.964 | 191.6832 | APROVADO
F01 RFI | 32mm CABECEIRA | MTG CABECEIRA AD FECH RFI | 0.027 | 1.2447 | 1.319382 | 1.207359 | Krauss Maffei 40/40 | 1 | 650 | 130 ± 10 bar | 1.207359 | CALOR (>28°C) - Underpacking | 22 | 1,34 ± 0,03 pbw | 45 ± 5 °C (Mínimo: 40 °C) | 1.857475 | 46.1 | 48.866 | 44.717 | 44.717 | 233.5096 | APROVADO
F01 RFI | 32mm CABECEIRA | MTG CABECEIRA FECH DIR RFI | 0.027 | 1.2447 | 1.319382 | 1.207359 | Krauss Maffei 40/40 | 1 | 650 | 130 ± 10 bar | 1.207359 | CALOR (>28°C) - Underpacking | 22 | 1,34 ± 0,03 pbw | 45 ± 5 °C (Mínimo: 40 °C) | 1.857475 | 46.1 | 48.866 | 44.717 | 44.717 | 233.5096 | APROVADO
F01 RFI | 32mm CABECEIRA | MTG CABECEIRA FECH ESQ RFI | 0.027 | 1.2447 | 1.319382 | 1.207359 | Krauss Maffei 40/40 | 1 | 650 | 130 ± 10 bar | 1.207359 | CALOR (>28°C) - Underpacking | 22 | 1,34 ± 0,03 pbw | 45 ± 5 °C (Mínimo: 40 °C) | 1.857475 | 46.1 | 48.866 | 44.717 | 44.717 | 233.5096 | APROVADO
F01 RFI | 32mm CABECEIRA | MTG CABECEIRA VIDRO DIR RFI | 0.009 | 0.4356 | 0.461736 | 0.422532 | Krauss Maffei 40/40 | 1 | 650 | 130 ± 10 bar | 0.422532 | CALOR (>28°C) - Underpacking | 22 | 1,34 ± 0,03 pbw | 45 ± 5 °C (Mínimo: 40 °C) | 0.6500492 | 48.4 | 51.304 | 46.948 | 46.948 | 253.1424 | APROVADO
F01 RFI | 32mm CABECEIRA | MTG CABECEIRA VIDRO ESQ RFI | 0.009 | 0.4356 | 0.461736 | 0.422532 | Krauss Maffei 40/40 | 1 | 650 | 130 ± 10 bar | 0.422532 | CALOR (>28°C) - Underpacking | 22 | 1,34 ± 0,03 pbw | 45 ± 5 °C (Mínimo: 40 °C) | 0.6500492 | 48.4 | 51.304 | 46.948 | 46.948 | 253.1424 | APROVADO
F01 ROP | 42mm CABECEIRA | MTG PAINEL FRTL ROP 1,00 | 0.0093 | 0.37665 | 0.3954825 | 0.3653505 | Krauss Maffei 40/40 | 1 | 650 | 130 ± 10 bar | 0.3653505 | CALOR (>28°C) - Underpacking | 22 | 1,34 ± 0,03 pbw | 45 ± 5 °C (Mínimo: 40 °C) | 0.5620777 | 40.5 | 42.525 | 39.285 | 39.285 | 185.708 | APROVADO
F01 ROP | 42mm CABECEIRA | MTG PAINEL FRTL ROP 0,70 | 0.0064 | 0.2592 | 0.27216 | 0.251424 | Krauss Maffei 40/40 | 1 | 650 | 130 ± 10 bar | 0.251424 | CALOR (>28°C) - Underpacking | 22 | 1,34 ± 0,03 pbw | 45 ± 5 °C (Mínimo: 40 °C) | 0.3868062 | 40.5 | 42.525 | 39.285 | 39.285 | 185.708 | APROVADO
F01 ROP | 32mm CABECEIRA | MTG CABECEIRA VD DIR ROP | 0.008 | 0.3872 | 0.418176 | 0.375584 | Krauss Maffei 40/40 | 1 | 650 | 130 ± 10 bar | 0.375584 | CALOR (>28°C) - Underpacking | 22 | 1,34 ± 0,03 pbw | 45 ± 5 °C (Mínimo: 40 °C) | 0.5778215 | 48.4 | 52.272 | 46.948 | 46.948 | 253.1424 | APROVADO
F01 ROP | 32mm CABECEIRA | MTG CABECEIRA VD ESQ ROP | 0.008 | 0.3872 | 0.418176 | 0.375584 | Krauss Maffei 40/40 | 1 | 650 | 130 ± 10 bar | 0.375584 | CALOR (>28°C) - Underpacking | 22 | 1,34 ± 0,03 pbw | 45 ± 5 °C (Mínimo: 40 °C) | 0.5778215 | 48.4 | 52.272 | 46.948 | 46.948 | 253.1424 | APROVADO
F01 ROP | 32mm CABECEIRA | MTG CABECEIRA DIR SD ROP | 0.022 | 1.0142 | 1.075052 | 0.983774 | Krauss Maffei 40/40 | 1 | 650 | 130 ± 10 bar | 0.983774 | CALOR (>28°C) - Underpacking | 22 | 1,34 ± 0,03 pbw | 45 ± 5 °C (Mínimo: 40 °C) | 1.513498 | 46.1 | 48.866 | 44.717 | 44.717 | 233.5096 | APROVADO
F01 ROP | 32mm CABECEIRA | MTG CABECEIRA ESQ SD ROP | 0.022 | 1.0142 | 1.075052 | 0.983774 | Krauss Maffei 40/40 | 1 | 650 | 130 ± 10 bar | 0.983774 | CALOR (>28°C) - Underpacking | 22 | 1,34 ± 0,03 pbw | 45 ± 5 °C (Mínimo: 40 °C) | 1.513498 | 46.1 | 48.866 | 44.717 | 44.717 | 233.5096 | APROVADO
F01 IFP | 42mm CABECEIRA | MTG CHAPA CABECEIRA FECH IFP-0 | 0.026 | 1.053 | 1.10565 | 1.02141 | Krauss Maffei 40/40 | 1 | 650 | 130 ± 10 bar | 1.02141 | CALOR (>28°C) - Underpacking | 22 | 1,34 ± 0,03 pbw | 45 ± 5 °C (Mínimo: 40 °C) | 1.5714 | 40.5 | 42.525 | 39.285 | 39.285 | 185.708 | APROVADO
F01 IAP | 50mm PAINEL | MTG PAINEL SUP IFP-0 2,00 | 0.009 | 0.3645 | 0.382725 | 0.353565 | Krauss Maffei 40/40 | 1 | 650 | 130 ± 10 bar | 0.353565 | CALOR (>28°C) - Underpacking | 22 | 1,34 ± 0,03 pbw | 45 ± 5 °C (Mínimo: 40 °C) | 0.5439462 | 40.5 | 42.525 | 39.285 | 39.285 | 185.708 | APROVADO
F01 CAI | 36mm PAINEL | MTG PAINEL SUPERIOR CPI 1,87M | 0.023 | 0.9315 | 0.978075 | 0.903555 | Krauss Maffei 40/40 | 1 | 650 | 130 ± 10 bar | 0.903555 | CALOR (>28°C) - Underpacking | 22 | 1,34 ± 0,03 pbw | 45 ± 5 °C (Mínimo: 40 °C) | 1.390085 | 40.5 | 42.525 | 39.285 | 39.285 | 185.708 | APROVADO
F01 CAI | 36mm PAINEL | MTG PAINEL SUPERIOR CAI 1,25M | 0.015 | 0.6075 | 0.637875 | 0.589275 | Krauss Maffei 40/40 | 1 | 650 | 130 ± 10 bar | 0.589275 | CALOR (>28°C) - Underpacking | 22 | 1,34 ± 0,03 pbw | 45 ± 5 °C (Mínimo: 40 °C) | 0.9065769 | 40.5 | 42.525 | 39.285 | 39.285 | 185.708 | APROVADO
F01 CAI | 32mm CABECEIRA | MTG CABECEIRA RETA FECH DIR CAI | 0.0291 | 1.34151 | 1.4220006 | 1.3012647 | Krauss Maffei 40/40 | 1 | 650 | 130 ± 10 bar | 1.3012647 | CALOR (>28°C) - Underpacking | 22 | 1,34 ± 0,03 pbw | 45 ± 5 °C (Mínimo: 40 °C) | 2.001946 | 46.1 | 48.866 | 44.717 | 44.717 | 233.5096 | APROVADO
F01 CAI | 32mm CABECEIRA | MTG CABECEIRA RETA FECH ESQ CAI | 0.0291 | 1.34151 | 1.4220006 | 1.3012647 | Krauss Maffei 40/40 | 1 | 650 | 130 ± 10 bar | 1.3012647 | CALOR (>28°C) - Underpacking | 22 | 1,34 ± 0,03 pbw | 45 ± 5 °C (Mínimo: 40 °C) | 2.001946 | 46.1 | 48.866 | 44.717 | 44.717 | 233.5096 | APROVADO
F01 CPI | 32mm CABECEIRA | MTG CABECEIRA AD FECH CPI3 | 0.0254 | 1.17094 | 1.2411964 | 1.1358118 | Krauss Maffei 40/40 | 1 | 650 | 130 ± 10 bar | 1.1358118 | CALOR (>28°C) - Underpacking | 22 | 1,34 ± 0,03 pbw | 45 ± 5 °C (Mínimo: 40 °C) | 1.747403 | 46.1 | 48.866 | 44.717 | 44.717 | 233.5096 | APROVADO
F01 CPI | 32mm CABECEIRA | MTG CABECEIRA FECH DIR CPI3 | 0.0254 | 1.17094 | 1.2411964 | 1.1358118 | Krauss Maffei 40/40 | 1 | 650 | 130 ± 10 bar | 1.1358118 | CALOR (>28°C) - Underpacking | 22 | 1,34 ± 0,03 pbw | 45 ± 5 °C (Mínimo: 40 °C) | 1.747403 | 46.1 | 48.866 | 44.717 | 44.717 | 233.5096 | APROVADO
F01 CPI | 32mm CABECEIRA | MTG CABECEIRA FECH ESQ CPI3 | 0.0254 | 1.17094 | 1.2411964 | 1.1358118 | Krauss Maffei 40/40 | 1 | 650 | 130 ± 10 bar | 1.1358118 | CALOR (>28°C) - Underpacking | 22 | 1,34 ± 0,03 pbw | 45 ± 5 °C (Mínimo: 40 °C) | 1.747403 | 46.1 | 48.866 | 44.717 | 44.717 | 233.5096 | APROVADO
F01 CPI | 32mm CABECEIRA | MTG CABECEIRA VD DIR CPI3 | 0.0093 | 0.42873 | 0.4544538 | 0.4158681 | Krauss Maffei 40/40 | 1 | 650 | 130 ± 10 bar | 0.4158681 | CALOR (>28°C) - Underpacking | 22 | 1,34 ± 0,03 pbw | 45 ± 5 °C (Mínimo: 40 °C) | 0.6397971 | 46.1 | 48.866 | 44.717 | 44.717 | 233.5096 | APROVADO
F01 CPI | 32mm CABECEIRA | MTG CABECEIRA VD ESQ CPI3 | 0.0093 | 0.42873 | 0.4544538 | 0.4158681 | Krauss Maffei 40/40 | 1 | 650 | 130 ± 10 bar | 0.4158681 | CALOR (>28°C) - Underpacking | 22 | 1,34 ± 0,03 pbw | 45 ± 5 °C (Mínimo: 40 °C) | 0.6397971 | 46.1 | 48.866 | 44.717 | 44.717 | 233.5096 | APROVADO
F01 CPI | 32mm CABECEIRA | MTG CABECEIRA AD FECH CPI4 | 0.0261 | 1.20321 | 1.2754026 | 1.1671137 | Krauss Maffei 40/40 | 1 | 650 | 130 ± 10 bar | 1.1671137 | CALOR (>28°C) - Underpacking | 22 | 1,34 ± 0,03 pbw | 45 ± 5 °C (Mínimo: 40 °C) | 1.79556 | 46.1 | 48.866 | 44.717 | 44.717 | 233.5096 | APROVADO
F01 CPI | 32mm CABECEIRA | MTG CABECEIRA FECH DIR CPI4 | 0.0261 | 1.20321 | 1.2754026 | 1.1671137 | Krauss Maffei 40/40 | 1 | 650 | 130 ± 10 bar | 1.1671137 | CALOR (>28°C) - Underpacking | 22 | 1,34 ± 0,03 pbw | 45 ± 5 °C (Mínimo: 40 °C) | 1.79556 | 46.1 | 48.866 | 44.717 | 44.717 | 233.5096 | APROVADO
F01 CPI | 32mm CABECEIRA | MTG CABECEIRA FECH ESQ CPI4 | 0.0261 | 1.20321 | 1.2754026 | 1.1671137 | Krauss Maffei 40/40 | 1 | 650 | 130 ± 10 bar | 1.1671137 | CALOR (>28°C) - Underpacking | 22 | 1,34 ± 0,03 pbw | 45 ± 5 °C (Mínimo: 40 °C) | 1.79556 | 46.1 | 48.866 | 44.717 | 44.717 | 233.5096 | APROVADO
F01 CPI | 32mm CABECEIRA | MTG CABECEIRA VD DIR CPI4 | 0.0097 | 0.44717 | 0.4740002 | 0.4337549 | Krauss Maffei 40/40 | 1 | 650 | 130 ± 10 bar | 0.4337549 | CALOR (>28°C) - Underpacking | 22 | 1,34 ± 0,03 pbw | 45 ± 5 °C (Mínimo: 40 °C) | 0.6673152 | 46.1 | 48.866 | 44.717 | 44.717 | 233.5096 | APROVADO
F01 CPI | 32mm CABECEIRA | MTG CABECEIRA VD ESQ CPI4 | 0.0097 | 0.44717 | 0.4740002 | 0.4337549 | Krauss Maffei 40/40 | 1 | 650 | 130 ± 10 bar | 0.4337549 | CALOR (>28°C) - Underpacking | 22 | 1,34 ± 0,03 pbw | 45 ± 5 °C (Mínimo: 40 °C) | 0.6673152 | 46.1 | 48.866 | 44.717 | 44.717 | 233.5096 | APROVADO
F01 CAI | 36mm PAINEL | MTG PAINEL SUPERIOR CAI 1,00M | 0.012 | 0.486 | 0.5103 | 0.47142 | Krauss Maffei 40/40 | 1 | 650 | 130 ± 10 bar | 0.47142 | CALOR (>28°C) - Underpacking | 22 | 1,34 ± 0,03 pbw | 45 ± 5 °C (Mínimo: 40 °C) | 0.7252615 | 40.5 | 42.525 | 39.285 | 39.285 | 185.708 | APROVADO
F01 CFI | 32mm CABECEIRA | MTG CABECEIRA AD FECH CFI | 0.0232 | 1.06952 | 1.1336912 | 1.0374344 | Krauss Maffei 40/40 | 1 | 650 | 130 ± 10 bar | 1.0374344 | CALOR (>28°C) - Underpacking | 22 | 1,34 ± 0,03 pbw | 45 ± 5 °C (Mínimo: 40 °C) | 1.596053 | 46.1 | 48.866 | 44.717 | 44.717 | 233.5096 | APROVADO
F01 CFI | 32mm CABECEIRA | MTG CABECEIRA FECH DIR CFI | 0.0232 | 1.06952 | 1.1336912 | 1.0374344 | Krauss Maffei 40/40 | 1 | 650 | 130 ± 10 bar | 1.0374344 | CALOR (>28°C) - Underpacking | 22 | 1,34 ± 0,03 pbw | 45 ± 5 °C (Mínimo: 40 °C) | 1.596053 | 46.1 | 48.866 | 44.717 | 44.717 | 233.5096 | APROVADO
F01 CFI | 32mm CABECEIRA | MTG CABECEIRA FECH ESQ CFI | 0.0232 | 1.06952 | 1.1336912 | 1.0374344 | Krauss Maffei 40/40 | 1 | 650 | 130 ± 10 bar | 1.0374344 | CALOR (>28°C) - Underpacking | 22 | 1,34 ± 0,03 pbw | 45 ± 5 °C (Mínimo: 40 °C) | 1.596053 | 46.1 | 48.866 | 44.717 | 44.717 | 233.5096 | APROVADO
F01 VDPCI | TETO | MTG PAINEL SUPERIOR VDPCI 1,87M | 0.014 | 0.5833333 | 0.6008333 | 0.5658333 | Krauss Maffei 40/40 | 1 | 650 | 130 ± 10 bar | 0.5658333 | CALOR (>28°C) - Underpacking | 22 | 1,34 ± 0,03 pbw | 45 ± 5 °C (Mínimo: 40 °C) | 0.8705128 | 41.66667 | 42.91667 | 40.41667 | 40.41667 | 195.6667 | APROVADO
F01 VDPCI | 32mm CABECEIRA | MTG CABECEIRA AD FECH F01 VDPCI | 0.0377 | 1.70781 | 1.8102786 | 1.6565757 | Krauss Maffei 40/40 | 1 | 650 | 130 ± 10 bar | 1.6565757 | CALOR (>28°C) - Underpacking | 22 | 1,34 ± 0,03 pbw | 45 ± 5 °C (Mínimo: 40 °C) | 2.548578 | 45.3 | 48.018 | 43.941 | 43.941 | 226.6808 | APROVADO
F01 VDPCI | 32mm CABECEIRA | MTG CABECEIRA FECH F01 VDPCI | 0.0377 | 1.70781 | 1.8102786 | 1.6565757 | Krauss Maffei 40/40 | 1 | 650 | 130 ± 10 bar | 1.6565757 | CALOR (>28°C) - Underpacking | 22 | 1,34 ± 0,03 pbw | 45 ± 5 °C (Mínimo: 40 °C) | 2.548578 | 45.3 | 48.018 | 43.941 | 43.941 | 226.6808 | APROVADO
F01 VDPCI | 22mm CABECEIRA | MTG CABECEIRA INF VD F01 VDPCI | 0.0113 | 0.52206 | 0.5638248 | 0.5063982 | Krauss Maffei 40/40 | 1 | 650 | 130 ± 10 bar | 0.5063982 | CALOR (>28°C) - Underpacking | 22 | 1,34 ± 0,03 pbw | 45 ± 5 °C (Mínimo: 40 °C) | 0.7790742 | 46.2 | 49.896 | 44.814 | 44.814 | 234.3632 | APROVADO
F01 VDPCI | 22mm CABECEIRA | MTG CABECEIRA SUP VD F01 VDPCI | 0.0009 | 0.04153846 | 0.04486154 | 0.04029231 | Krauss Maffei 40/40 | 1 | 650 | 130 ± 10 bar | 0.04029231 | CALOR (>28°C) - Underpacking | 22 | 1,34 ± 0,03 pbw | 45 ± 5 °C (Mínimo: 40 °C) | 0.06198817 | 46.15385 | 49.84615 | 44.76923 | 44.76923 | 233.9692 | APROVADO
F01 IFP | 50mm PAINEL | MTG PAINEL SUP IFP-0 1,50 | 0.007 | 0.2835 | 0.297675 | 0.274995 | Krauss Maffei 40/40 | 1 | 650 | 130 ± 10 bar | 0.274995 | CALOR (>28°C) - Underpacking | 22 | 1,34 ± 0,03 pbw | 45 ± 5 °C (Mínimo: 40 °C) | 0.4230692 | 40.5 | 42.525 | 39.285 | 39.285 | 185.708 | APROVADO
F01 ICFD | CAIXA | KIT MODULO BASICO NICFD 1850T VD | 0.2421285 | 9.685141 | 9.975695 | 9.297735 | Krauss Maffei 80/80 | 2 | 3000 | 140 ± 10 bar (Rim) | 9.297735 | CALOR (>28°C) - Underpacking | 22 | 1,34 ± 0,03 pbw | 45 ± 5 °C (Mínimo: 40 °C) | 3.099245 | 40 | 41.2 | 38.4 | 38.4 | 177.92 | APROVADO
F01 ICFD | CAIXA | KIT MODULO BASICO NICFD 1850T SLD | 0.2785295 | 11.14118 | 11.47542 | 10.69553 | Krauss Maffei 80/80 | 2 | 3000 | 140 ± 10 bar (Rim) | 10.69553 | CALOR (>28°C) - Underpacking | 22 | 1,34 ± 0,03 pbw | 45 ± 5 °C (Mínimo: 40 °C) | 3.565178 | 40 | 41.2 | 38.4 | 38.4 | 177.92 | APROVADO
F01 ICFD | CAIXA | KIT MODULO BASICO NICFD 1850C VD | 0.2662823 | 10.65129 | 10.97083 | 10.22524 | Krauss Maffei 80/80 | 2 | 3000 | 140 ± 10 bar (Rim) | 10.22524 | CALOR (>28°C) - Underpacking | 22 | 1,34 ± 0,03 pbw | 45 ± 5 °C (Mínimo: 40 °C) | 3.408414 | 40 | 41.2 | 38.4 | 38.4 | 177.92 | APROVADO
F01 ICFD | CAIXA | KIT MODULO BASICO NICFD 1850C SLD | 0.2861854 | 11.44742 | 11.79084 | 10.98952 | Krauss Maffei 80/80 | 2 | 3000 | 140 ± 10 bar (Rim) | 10.98952 | CALOR (>28°C) - Underpacking | 22 | 1,34 ± 0,03 pbw | 45 ± 5 °C (Mínimo: 40 °C) | 3.663173 | 40 | 41.2 | 38.4 | 38.4 | 177.92 | APROVADO
F01 ICFD | CAIXA | KIT MODULO BASICO NICFD 2100T VD | 0.2711142 | 10.84457 | 11.1699 | 10.41078 | Krauss Maffei 80/80 | 2 | 3000 | 140 ± 10 bar (Rim) | 10.41078 | CALOR (>28°C) - Underpacking | 22 | 1,34 ± 0,03 pbw | 45 ± 5 °C (Mínimo: 40 °C) | 3.470261 | 40 | 41.2 | 38.4 | 38.4 | 177.92 | APROVADO
F01 ICFD | CAIXA | KIT MODULO BASICO NICFD 2100T SLD | 0.3104298 | 12.41719 | 12.78971 | 11.92051 | Krauss Maffei 80/80 | 2 | 3000 | 140 ± 10 bar (Rim) | 11.92051 | CALOR (>28°C) - Underpacking | 22 | 1,34 ± 0,03 pbw | 45 ± 5 °C (Mínimo: 40 °C) | 3.973502 | 40 | 41.2 | 38.4 | 38.4 | 177.92 | APROVADO
F01 ICFD | CAIXA | KIT MODULO BASICO NICFD 2100C VD | 0.295268 | 11.81072 | 12.16504 | 11.33829 | Krauss Maffei 80/80 | 2 | 3000 | 140 ± 10 bar (Rim) | 11.33829 | CALOR (>28°C) - Underpacking | 22 | 1,34 ± 0,03 pbw | 45 ± 5 °C (Mínimo: 40 °C) | 3.779431 | 40 | 41.2 | 38.4 | 38.4 | 177.92 | APROVADO
F01 ICFD | CAIXA | KIT MODULO BASICO NICFD 2100C SLD | 0.3180858 | 12.72343 | 13.10513 | 12.21449 | Krauss Maffei 80/80 | 2 | 3000 | 140 ± 10 bar (Rim) | 12.21449 | CALOR (>28°C) - Underpacking | 22 | 1,34 ± 0,03 pbw | 45 ± 5 °C (Mínimo: 40 °C) | 4.071498 | 40 | 41.2 | 38.4 | 38.4 | 177.92 | APROVADO
F01 ICFD | CAIXA | KIT MODULO BASICO NICFD 2500C VD | 0.3416451 | 13.83663 | 14.25173 | 13.28316 | Krauss Maffei 80/80 | 2 | 3000 | 140 ± 10 bar (Rim) | 13.28316 | CALOR (>28°C) - Underpacking | 22 | 1,34 ± 0,03 pbw | 45 ± 5 °C (Mínimo: 40 °C) | 4.427721 | 40.5 | 41.715 | 38.88 | 38.88 | 182.144 | APROVADO
F01 ICFD | CAIXA | KIT MODULO BASICO NICFD 2500C SLD | 0.3691264 | 14.94962 | 15.39811 | 14.35163 | Krauss Maffei 80/80 | 2 | 3000 | 140 ± 10 bar (Rim) | 14.35163 | CALOR (>28°C) - Underpacking | 22 | 1,34 ± 0,03 pbw | 45 ± 5 °C (Mínimo: 40 °C) | 4.783878 | 40.5 | 41.715 | 38.88 | 38.88 | 182.144 | APROVADO
F01 CA | 55mm PAINEL | MTG PAINEL SUPERIOR CA 1,00 | 0.0644 | 2.6082 | 2.712528 | 2.529954 | Krauss Maffei 80/80 | 2 | 3000 | 140 ± 10 bar (Rim) | 2.529954 | CALOR (>28°C) - Underpacking | 22 | 1,34 ± 0,03 pbw | 45 ± 5 °C (Mínimo: 40 °C) | 0.843318 | 40.5 | 42.12 | 39.285 | 39.285 | 185.708 | APROVADO
F01 CA | 55mm PAINEL | MTG PAINEL SUPERIOR CA 1,25 | 0.076 | 3.078 | 3.20112 | 2.98566 | Krauss Maffei 80/80 | 2 | 3000 | 140 ± 10 bar (Rim) | 2.98566 | CALOR (>28°C) - Underpacking | 22 | 1,34 ± 0,03 pbw | 45 ± 5 °C (Mínimo: 40 °C) | 0.99522 | 40.5 | 42.12 | 39.285 | 39.285 | 185.708 | APROVADO
F01 VPP | 60mm PAINEL | MTG TANQUE SUP PI 2,5M | 0.3274709 | 13.2 | 13.728 | 12.804 | Krauss Maffei 80/80 | 2 | 3000 | 140 ± 10 bar (Rim) | 12.804 | CALOR (>28°C) - Underpacking | 22 | 1,34 ± 0,03 pbw | 45 ± 5 °C (Mínimo: 40 °C) | 4.268 | 40.30893 | 41.92128 | 39.09966 | 39.09966 | 184.077 | APROVADO
F01 VD | TANQUE | MTG N TANQUE DRY AGED 1,20M | 0.2282755 | 9.245159 | 9.522513 | 8.967804 | Krauss Maffei 80/80 | 2 | 3000 | 140 ± 10 bar (Rim) | 8.967804 | CALOR (>28°C) - Underpacking | 22 | 1,34 ± 0,03 pbw | 45 ± 5 °C (Mínimo: 40 °C) | 2.989268 | 40.5 | 41.715 | 39.285 | 39.285 | 185.708 | APROVADO
F01 CA | TANQUE | MTG TANQUE FCA 1,00M | 0.065 | 2.648086 | 2.727528 | 2.568643 | Krauss Maffei 80/80 | 2 | 3000 | 140 ± 10 bar (Rim) | 2.568643 | CALOR (>28°C) - Underpacking | 22 | 1,34 ± 0,03 pbw | 45 ± 5 °C (Mínimo: 40 °C) | 0.8562143 | 40.73978 | 41.96197 | 39.51758 | 39.51758 | 187.7547 | APROVADO
F01 CA | TANQUE | MTG TANQUE FCA 1,00M INOX | 0.065 | 2.648086 | 2.727528 | 2.568643 | Krauss Maffei 80/80 | 2 | 3000 | 140 ± 10 bar (Rim) | 2.568643 | CALOR (>28°C) - Underpacking | 22 | 1,34 ± 0,03 pbw | 45 ± 5 °C (Mínimo: 40 °C) | 0.8562143 | 40.73978 | 41.96197 | 39.51758 | 39.51758 | 187.7547 | APROVADO
F01 CA | TANQUE | MTG TANQUE FCA-Q 1,00M INOX | 0.065 | 2.648086 | 2.727528 | 2.568643 | Krauss Maffei 80/80 | 2 | 3000 | 140 ± 10 bar (Rim) | 2.568643 | CALOR (>28°C) - Underpacking | 22 | 1,34 ± 0,03 pbw | 45 ± 5 °C (Mínimo: 40 °C) | 0.8562143 | 40.73978 | 41.96197 | 39.51758 | 39.51758 | 187.7547 | APROVADO
F01 CA | TANQUE | MTG TANQUE FCA 1,25M | 0.085 | 3.424405 | 3.527137 | 3.321673 | Krauss Maffei 80/80 | 2 | 3000 | 140 ± 10 bar (Rim) | 3.321673 | CALOR (>28°C) - Underpacking | 22 | 1,34 ± 0,03 pbw | 45 ± 5 °C (Mínimo: 40 °C) | 1.107224 | 40.28711 | 41.49573 | 39.0785 | 39.0785 | 183.8908 | APROVADO
F01 CA | TANQUE | MTG TANQUE FCA 1,25M INOX | 0.085 | 3.424405 | 3.527137 | 3.321673 | Krauss Maffei 80/80 | 2 | 3000 | 140 ± 10 bar (Rim) | 3.321673 | CALOR (>28°C) - Underpacking | 22 | 1,34 ± 0,03 pbw | 45 ± 5 °C (Mínimo: 40 °C) | 1.107224 | 40.28711 | 41.49573 | 39.0785 | 39.0785 | 183.8908 | APROVADO
F01 CA | TANQUE | MTG TANQUE FCA-Q 1,25M INOX | 0.085 | 3.424405 | 3.527137 | 3.321673 | Krauss Maffei 80/80 | 2 | 3000 | 140 ± 10 bar (Rim) | 3.321673 | CALOR (>28°C) - Underpacking | 22 | 1,34 ± 0,03 pbw | 45 ± 5 °C (Mínimo: 40 °C) | 1.107224 | 40.28711 | 41.49573 | 39.0785 | 39.0785 | 183.8908 | APROVADO
F01 CF | TANQUE | MTG TANQUE FCF 1,25M | 0.1104572 | 4.45 | 4.5835 | 4.3165 | Krauss Maffei 80/80 | 2 | 3000 | 140 ± 10 bar (Rim) | 4.3165 | CALOR (>28°C) - Underpacking | 22 | 1,34 ± 0,03 pbw | 45 ± 5 °C (Mínimo: 40 °C) | 1.438833 | 40.28711 | 41.49573 | 39.0785 | 39.0785 | 183.8908 | APROVADO
F01 CF | TANQUE | MTG TANQUE FCF 1,25M INOX | 0.1104572 | 4.45 | 4.5835 | 4.3165 | Krauss Maffei 80/80 | 2 | 3000 | 140 ± 10 bar (Rim) | 4.3165 | CALOR (>28°C) - Underpacking | 22 | 1,34 ± 0,03 pbw | 45 ± 5 °C (Mínimo: 40 °C) | 1.438833 | 40.28711 | 41.49573 | 39.0785 | 39.0785 | 183.8908 | APROVADO
F01 CF | TANQUE | MTG TANQUE FCF 1,87M | 0.1656857 | 6.7 | 6.901 | 6.499 | Krauss Maffei 80/80 | 2 | 3000 | 140 ± 10 bar (Rim) | 6.499 | CALOR (>28°C) - Underpacking | 22 | 1,34 ± 0,03 pbw | 45 ± 5 °C (Mínimo: 40 °C) | 2.166333 | 40.438 | 41.65114 | 39.22486 | 39.22486 | 185.1788 | APROVADO
F01 CF | TANQUE | MTG TANQUE FCF 1,87M INOX | 0.1656857 | 6.7 | 6.901 | 6.499 | Krauss Maffei 80/80 | 2 | 3000 | 140 ± 10 bar (Rim) | 6.499 | CALOR (>28°C) - Underpacking | 22 | 1,34 ± 0,03 pbw | 45 ± 5 °C (Mínimo: 40 °C) | 2.166333 | 40.438 | 41.65114 | 39.22486 | 39.22486 | 185.1788 | APROVADO
F01 CP | TANQUE | MTG TANQUE FCP 1,87M INOX | 0.127 | 5.135626 | 5.289695 | 4.981557 | Krauss Maffei 80/80 | 2 | 3000 | 140 ± 10 bar (Rim) | 4.981557 | CALOR (>28°C) - Underpacking | 22 | 1,34 ± 0,03 pbw | 45 ± 5 °C (Mínimo: 40 °C) | 1.660519 | 40.438 | 41.65114 | 39.22486 | 39.22486 | 185.1788 | APROVADO
F01 CP | TANQUE | MTG TANQUE FCP 1,87M ZC | 0.127 | 5.135626 | 5.289695 | 4.981557 | Krauss Maffei 80/80 | 2 | 3000 | 140 ± 10 bar (Rim) | 4.981557 | CALOR (>28°C) - Underpacking | 22 | 1,34 ± 0,03 pbw | 45 ± 5 °C (Mínimo: 40 °C) | 1.660519 | 40.438 | 41.65114 | 39.22486 | 39.22486 | 185.1788 | APROVADO
F01 RF | TANQUE | MTG TANQUE FRF 1,25M INOX | 0.1104572 | 4.45 | 4.5835 | 4.3165 | Krauss Maffei 80/80 | 2 | 3000 | 140 ± 10 bar (Rim) | 4.3165 | CALOR (>28°C) - Underpacking | 22 | 1,34 ± 0,03 pbw | 45 ± 5 °C (Mínimo: 40 °C) | 1.438833 | 40.28711 | 41.49573 | 39.0785 | 39.0785 | 183.8908 | APROVADO
F01 RF | TANQUE | MTG TANQUE FRF 1,87M INOX | 0.1656857 | 6.7 | 6.901 | 6.499 | Krauss Maffei 80/80 | 2 | 3000 | 140 ± 10 bar (Rim) | 6.499 | CALOR (>28°C) - Underpacking | 22 | 1,34 ± 0,03 pbw | 45 ± 5 °C (Mínimo: 40 °C) | 2.166333 | 40.438 | 41.65114 | 39.22486 | 39.22486 | 185.1788 | APROVADO
F01 RF | TANQUE | MTG TANQUE FRF-Q 1,25M INOX | 0.109391 | 4.45 | 4.5835 | 4.3165 | Krauss Maffei 80/80 | 2 | 3000 | 140 ± 10 bar (Rim) | 4.3165 | CALOR (>28°C) - Underpacking | 22 | 1,34 ± 0,03 pbw | 45 ± 5 °C (Mínimo: 40 °C) | 1.438833 | 40.67977 | 41.90017 | 39.45938 | 39.45938 | 187.2426 | APROVADO
F01 VP | TANQUE | MTG N TANQUE NLIM 1,00M | 0.1900881 | 7.698566 | 7.929523 | 7.467609 | Krauss Maffei 80/80 | 2 | 3000 | 140 ± 10 bar (Rim) | 7.467609 | CALOR (>28°C) - Underpacking | 22 | 1,34 ± 0,03 pbw | 45 ± 5 °C (Mínimo: 40 °C) | 2.489203 | 40.5 | 41.715 | 39.285 | 39.285 | 185.708 | APROVADO
F01 VP | TANQUE | MTG N TANQUE NLIM 1,00M INOX | 0.1900881 | 7.698566 | 7.929523 | 7.467609 | Krauss Maffei 80/80 | 2 | 3000 | 140 ± 10 bar (Rim) | 7.467609 | CALOR (>28°C) - Underpacking | 22 | 1,34 ± 0,03 pbw | 45 ± 5 °C (Mínimo: 40 °C) | 2.489203 | 40.5 | 41.715 | 39.285 | 39.285 | 185.708 | APROVADO
F01 VP | TANQUE | MTG N TANQUE NLIM 1,20M | 0.2282755 | 9.245159 | 9.522513 | 8.967804 | Krauss Maffei 80/80 | 2 | 3000 | 140 ± 10 bar (Rim) | 8.967804 | CALOR (>28°C) - Underpacking | 22 | 1,34 ± 0,03 pbw | 45 ± 5 °C (Mínimo: 40 °C) | 2.989268 | 40.5 | 41.715 | 39.285 | 39.285 | 185.708 | APROVADO
F01 VP | TANQUE | MTG N TANQUE NLIM 1,20M INOX | 0.2282755 | 9.245159 | 9.522513 | 8.967804 | Krauss Maffei 80/80 | 2 | 3000 | 140 ± 10 bar (Rim) | 8.967804 | CALOR (>28°C) - Underpacking | 22 | 1,34 ± 0,03 pbw | 45 ± 5 °C (Mínimo: 40 °C) | 2.989268 | 40.5 | 41.715 | 39.285 | 39.285 | 185.708 | APROVADO
F01 VP | TANQUE | MTG N TANQUE NLIM 1,80M | 0.3468617 | 14.0479 | 14.46934 | 13.62646 | Krauss Maffei 80/80 | 2 | 3000 | 140 ± 10 bar (Rim) | 13.62646 | CALOR (>28°C) - Underpacking | 22 | 1,34 ± 0,03 pbw | 45 ± 5 °C (Mínimo: 40 °C) | 4.542154 | 40.5 | 41.715 | 39.285 | 39.285 | 185.708 | APROVADO
F01 VP | TANQUE | MTG N TANQUE NLIM 1,80M INOX | 0.3468617 | 14.0479 | 14.46934 | 13.62646 | Krauss Maffei 80/80 | 2 | 3000 | 140 ± 10 bar (Rim) | 13.62646 | CALOR (>28°C) - Underpacking | 22 | 1,34 ± 0,03 pbw | 45 ± 5 °C (Mínimo: 40 °C) | 4.542154 | 40.5 | 41.715 | 39.285 | 39.285 | 185.708 | APROVADO
F01 VP | TANQUE | MTG N TANQUE NLIM 2,40M | 0.464442 | 19.5 | 20.085 | 18.915 | Krauss Maffei 80/80 | 2 | 3000 | 140 ± 10 bar (Rim) | 18.915 | CALOR (>28°C) - Underpacking | 22 | 1,34 ± 0,03 pbw | 45 ± 5 °C (Mínimo: 40 °C) | 6.305 | 41.98587 | 43.24545 | 40.72629 | 40.72629 | 198.3914 | APROVADO
F01 VP | TANQUE | MTG N TANQUE NLIM 2,40M INOX | 0.464442 | 19.5 | 20.085 | 18.915 | Krauss Maffei 80/80 | 2 | 3000 | 140 ± 10 bar (Rim) | 18.915 | CALOR (>28°C) - Underpacking | 22 | 1,34 ± 0,03 pbw | 45 ± 5 °C (Mínimo: 40 °C) | 6.305 | 41.98587 | 43.24545 | 40.72629 | 40.72629 | 198.3914 | APROVADO
F01 VP-18 | TANQUE | MTG N TANQUE NLIM-18 1,20M | 0.2282755 | 9.2 | 9.476 | 8.924 | Krauss Maffei 80/80 | 2 | 3000 | 140 ± 10 bar (Rim) | 8.924 | CALOR (>28°C) - Underpacking | 22 | 1,34 ± 0,03 pbw | 45 ± 5 °C (Mínimo: 40 °C) | 2.974667 | 40.30217 | 41.51124 | 39.09311 | 39.09311 | 184.0194 | APROVADO
F01 VP-18 | TANQUE | MTG N TANQUE NLIM-18 1,20M INOX | 0.2282755 | 9.2 | 9.476 | 8.924 | Krauss Maffei 80/80 | 2 | 3000 | 140 ± 10 bar (Rim) | 8.924 | CALOR (>28°C) - Underpacking | 22 | 1,34 ± 0,03 pbw | 45 ± 5 °C (Mínimo: 40 °C) | 2.974667 | 40.30217 | 41.51124 | 39.09311 | 39.09311 | 184.0194 | APROVADO
F01 VP-18 | TANQUE | MTG N TANQUE NLIM-18 1,80M | 0.3453399 | 14 | 14.42 | 13.58 | Krauss Maffei 80/80 | 2 | 3000 | 140 ± 10 bar (Rim) | 13.58 | CALOR (>28°C) - Underpacking | 22 | 1,34 ± 0,03 pbw | 45 ± 5 °C (Mínimo: 40 °C) | 4.526667 | 40.53977 | 41.75596 | 39.32358 | 39.32358 | 186.0475 | APROVADO
F01 VP-18 | TANQUE | MTG N TANQUE NLIM-18 1,80M INOX | 0.3453399 | 14 | 14.42 | 13.58 | Krauss Maffei 80/80 | 2 | 3000 | 140 ± 10 bar (Rim) | 13.58 | CALOR (>28°C) - Underpacking | 22 | 1,34 ± 0,03 pbw | 45 ± 5 °C (Mínimo: 40 °C) | 4.526667 | 40.53977 | 41.75596 | 39.32358 | 39.32358 | 186.0475 | APROVADO
F01 VA | TANQUE | MTG N TANQUE NLIMA 1,00M | 0.1900881 | 7.698566 | 7.929523 | 7.467609 | Krauss Maffei 80/80 | 2 | 3000 | 140 ± 10 bar (Rim) | 7.467609 | CALOR (>28°C) - Underpacking | 22 | 1,34 ± 0,03 pbw | 45 ± 5 °C (Mínimo: 40 °C) | 2.489203 | 40.5 | 41.715 | 39.285 | 39.285 | 185.708 | APROVADO
F01 VA | TANQUE | MTG N TANQUE NLIMA 1,00M INOX | 0.1900881 | 7.698566 | 7.929523 | 7.467609 | Krauss Maffei 80/80 | 2 | 3000 | 140 ± 10 bar (Rim) | 7.467609 | CALOR (>28°C) - Underpacking | 22 | 1,34 ± 0,03 pbw | 45 ± 5 °C (Mínimo: 40 °C) | 2.489203 | 40.5 | 41.715 | 39.285 | 39.285 | 185.708 | APROVADO
F01 VPP | TANQUE | MTG TANQUE INF PI 2,5M | 0.2209143 | 8.9 | 9.167 | 8.633 | Krauss Maffei 80/80 | 2 | 3000 | 140 ± 10 bar (Rim) | 8.633 | CALOR (>28°C) - Underpacking | 22 | 1,34 ± 0,03 pbw | 45 ± 5 °C (Mínimo: 40 °C) | 2.877667 | 40.28711 | 41.49573 | 39.0785 | 39.0785 | 183.8908 | APROVADO
F01 VPP | TANQUE | MTG TANQUE INF PI 2,5M INOX | 0.2209143 | 8.9 | 9.167 | 8.633 | Krauss Maffei 80/80 | 2 | 3000 | 140 ± 10 bar (Rim) | 8.633 | CALOR (>28°C) - Underpacking | 22 | 1,34 ± 0,03 pbw | 45 ± 5 °C (Mínimo: 40 °C) | 2.877667 | 40.28711 | 41.49573 | 39.0785 | 39.0785 | 183.8908 | APROVADO
F01 CP | 60mm PAINEL | MTG PAINEL SUPERIOR CP 1,87 | 0.1251 | 5.028004 | 5.229124 | 4.877164 | Krauss Maffei 80/80 | 2 | 3000 | 140 ± 10 bar (Rim) | 4.877164 | CALOR (>28°C) - Underpacking | 22 | 1,34 ± 0,03 pbw | 45 ± 5 °C (Mínimo: 40 °C) | 1.625721 | 40.19188 | 41.79955 | 38.98612 | 38.98612 | 183.0779 | APROVADO
F01 VPC-18 | TETO | MTG PAINEL SUPERIOR VPC-18 2,10 | 0.152 | 6.3916 | 6.583348 | 6.199852 | Krauss Maffei 80/80 | 2 | 3000 | 140 ± 10 bar (Rim) | 6.199852 | CALOR (>28°C) - Underpacking | 22 | 1,34 ± 0,03 pbw | 45 ± 5 °C (Mínimo: 40 °C) | 2.066617 | 42.05 | 43.3115 | 40.7885 | 40.7885 | 198.9388 | APROVADO
F01 VPC-18 | TETO | MTG PAINEL SUPERIOR VPC-18 2,50 | 0.183 | 7.73175 | 7.9637025 | 7.4997975 | Krauss Maffei 80/80 | 2 | 3000 | 140 ± 10 bar (Rim) | 7.4997975 | CALOR (>28°C) - Underpacking | 22 | 1,34 ± 0,03 pbw | 45 ± 5 °C (Mínimo: 40 °C) | 2.4999325 | 42.25 | 43.5175 | 40.9825 | 40.9825 | 200.646 | APROVADO
F01 VDPC | TANQUE | MTG TANQUE F01 VDP 1,87 ZC | 0.0824 | 3.3 | 3.399 | 3.201 | Krauss Maffei 80/80 | 2 | 3000 | 140 ± 10 bar (Rim) | 3.201 | CALOR (>28°C) - Underpacking | 22 | 1,34 ± 0,03 pbw | 45 ± 5 °C (Mínimo: 40 °C) | 1.067 | 40.04854 | 41.25 | 38.84709 | 38.84709 | 181.8544 | APROVADO
F01 VDPC | TANQUE | MTG TANQUE F01 VDP 1,87 INOX | 0.0824 | 3.3 | 3.399 | 3.201 | Krauss Maffei 80/80 | 2 | 3000 | 140 ± 10 bar (Rim) | 3.201 | CALOR (>28°C) - Underpacking | 22 | 1,34 ± 0,03 pbw | 45 ± 5 °C (Mínimo: 40 °C) | 1.067 | 40.04854 | 41.25 | 38.84709 | 38.84709 | 181.8544 | APROVADO
F01 VPA | TANQUE | MTG N TANQUE INF VPA 1,25 | 0.108 | 4.4 | 4.532 | 4.268 | Krauss Maffei 80/80 | 2 | 3000 | 140 ± 10 bar (Rim) | 4.268 | CALOR (>28°C) - Underpacking | 22 | 1,34 ± 0,03 pbw | 45 ± 5 °C (Mínimo: 40 °C) | 1.422667 | 40.74074 | 41.96296 | 39.51852 | 39.51852 | 187.763 | APROVADO
F01 VPA | TETO | MTG N TANQUE SUP VPA 1,25 | 0.1518 | 6.2 | 6.386 | 6.014 | Krauss Maffei 80/80 | 2 | 3000 | 140 ± 10 bar (Rim) | 6.014 | CALOR (>28°C) - Underpacking | 22 | 1,34 ± 0,03 pbw | 45 ± 5 °C (Mínimo: 40 °C) | 2.004667 | 40.84321 | 42.06851 | 39.61792 | 39.61792 | 188.6377 | APROVADO
F01 VPA | TANQUE | MTG N TANQUE INF VPA 1,87 | 0.1621 | 6.6 | 6.798 | 6.402 | Krauss Maffei 80/80 | 2 | 3000 | 140 ± 10 bar (Rim) | 6.402 | CALOR (>28°C) - Underpacking | 22 | 1,34 ± 0,03 pbw | 45 ± 5 °C (Mínimo: 40 °C) | 2.134 | 40.71561 | 41.93708 | 39.49414 | 39.49414 | 187.5484 | APROVADO
F01 VPA | TETO | MTG N TANQUE SUP VPA 1,87 | 0.2278 | 9.3 | 9.579 | 9.021 | Krauss Maffei 80/80 | 2 | 3000 | 140 ± 10 bar (Rim) | 9.021 | CALOR (>28°C) - Underpacking | 22 | 1,34 ± 0,03 pbw | 45 ± 5 °C (Mínimo: 40 °C) | 3.007 | 40.82529 | 42.05004 | 39.60053 | 39.60053 | 188.4846 | APROVADO
F01 VPA | TANQUE | MTG N TANQUE INF VPA 2,50 | 0.2161 | 8.8 | 9.064 | 8.536 | Krauss Maffei 80/80 | 2 | 3000 | 140 ± 10 bar (Rim) | 8.536 | CALOR (>28°C) - Underpacking | 22 | 1,34 ± 0,03 pbw | 45 ± 5 °C (Mínimo: 40 °C) | 2.845333 | 40.72189 | 41.94354 | 39.50023 | 39.50023 | 187.602 | APROVADO
F01 VPA | TETO | MTG N TANQUE SUP VPA 2,50 | 0.3037 | 12.148 | 12.51244 | 11.78356 | Krauss Maffei 80/80 | 2 | 3000 | 140 ± 10 bar (Rim) | 11.78356 | CALOR (>28°C) - Underpacking | 22 | 1,34 ± 0,03 pbw | 45 ± 5 °C (Mínimo: 40 °C) | 3.927853 | 40 | 41.2 | 38.8 | 38.8 | 181.44 | APROVADO
F01 VPAB | TANQUE | MTG N TANQUE INF VPAB 2,50 | 0.2161 | 8.79527 | 9.0591281 | 8.5314119 | Krauss Maffei 80/80 | 2 | 3000 | 140 ± 10 bar (Rim) | 8.5314119 | CALOR (>28°C) - Underpacking | 22 | 1,34 ± 0,03 pbw | 45 ± 5 °C (Mínimo: 40 °C) | 2.843804 | 40.7 | 41.921 | 39.479 | 39.479 | 187.4152 | APROVADO
F01 VPAB | TETO | MTG N TANQUE SUP VPAB 2,50 | 0.3369 | 13.88028 | 14.2966884 | 13.4638716 | Krauss Maffei 80/80 | 2 | 3000 | 140 ± 10 bar (Rim) | 13.4638716 | CALOR (>28°C) - Underpacking | 22 | 1,34 ± 0,03 pbw | 45 ± 5 °C (Mínimo: 40 °C) | 4.4879572 | 41.2 | 42.436 | 39.964 | 39.964 | 191.6832 | APROVADO
F01 VPAB | TANQUE | MTG N TANQUE INF VPAB 1,87 | 0.1621 | 6.59747 | 6.7953941 | 6.3995459 | Krauss Maffei 80/80 | 2 | 3000 | 140 ± 10 bar (Rim) | 6.3995459 | CALOR (>28°C) - Underpacking | 22 | 1,34 ± 0,03 pbw | 45 ± 5 °C (Mínimo: 40 °C) | 2.133182 | 40.7 | 41.921 | 39.479 | 39.479 | 187.4152 | APROVADO
F01 VPAB | TETO | MTG N TANQUE SUP VPAB 1,87 | 0.2527 | 10.41124 | 10.7235772 | 10.0989028 | Krauss Maffei 80/80 | 2 | 3000 | 140 ± 10 bar (Rim) | 10.0989028 | CALOR (>28°C) - Underpacking | 22 | 1,34 ± 0,03 pbw | 45 ± 5 °C (Mínimo: 40 °C) | 3.366301 | 41.2 | 42.436 | 39.964 | 39.964 | 191.6832 | APROVADO
F01 VPAB | TANQUE | MTG N TANQUE INF VPAB 1,25 | 0.108 | 4.3956 | 4.527468 | 4.263732 | Krauss Maffei 80/80 | 2 | 3000 | 140 ± 10 bar (Rim) | 4.263732 | CALOR (>28°C) - Underpacking | 22 | 1,34 ± 0,03 pbw | 45 ± 5 °C (Mínimo: 40 °C) | 1.421244 | 40.7 | 41.921 | 39.479 | 39.479 | 187.4152 | APROVADO
F01 VPAB | TETO | MTG N TANQUE SUP VPAB 1,25 | 0.1684 | 6.93808 | 7.1462224 | 6.7299376 | Krauss Maffei 80/80 | 2 | 3000 | 140 ± 10 bar (Rim) | 6.7299376 | CALOR (>28°C) - Underpacking | 22 | 1,34 ± 0,03 pbw | 45 ± 5 °C (Mínimo: 40 °C) | 2.243313 | 41.2 | 42.436 | 39.964 | 39.964 | 191.6832 | APROVADO
F01 RFB | TANQUE | MTG TANQUE RFB 1,25M INOX | 0.09 | 3.663 | 3.77289 | 3.55311 | Krauss Maffei 80/80 | 2 | 3000 | 140 ± 10 bar (Rim) | 3.55311 | CALOR (>28°C) - Underpacking | 22 | 1,34 ± 0,03 pbw | 45 ± 5 °C (Mínimo: 40 °C) | 1.18437 | 40.7 | 41.921 | 39.479 | 39.479 | 187.4152 | APROVADO
F01 RFB | 60mm PAINEL | MTG PAINEL TRS RFB-4 1,25 | 0.013 | 0.624 | 0.64272 | 0.60528 | Krauss Maffei 80/80 | 2 | 3000 | 140 ± 10 bar (Rim) | 0.60528 | CALOR (>28°C) - Underpacking | 22 | 1,34 ± 0,03 pbw | 45 ± 5 °C (Mínimo: 40 °C) | 0.20176 | 48 | 49.44 | 46.56 | 46.56 | 249.728 | APROVADO
F01 RFB | TANQUE | MTG TANQUE RFB 1,87M INOX | 0.1298 | 5.28286 | 5.4413458 | 5.1243742 | Krauss Maffei 80/80 | 2 | 3000 | 140 ± 10 bar (Rim) | 5.1243742 | CALOR (>28°C) - Underpacking | 22 | 1,34 ± 0,03 pbw | 45 ± 5 °C (Mínimo: 40 °C) | 1.708125 | 40.7 | 41.921 | 39.479 | 39.479 | 187.4152 | APROVADO
F01 RFB | 60mm PAINEL | PAINEL PORTA TRASEIRO RFB 1,87M | 0.021 | 1.008 | 1.03824 | 0.97776 | Krauss Maffei 80/80 | 2 | 3000 | 140 ± 10 bar (Rim) | 0.97776 | CALOR (>28°C) - Underpacking | 22 | 1,34 ± 0,03 pbw | 45 ± 5 °C (Mínimo: 40 °C) | 0.32592 | 48 | 49.44 | 46.56 | 46.56 | 249.728 | APROVADO
F01 VPBT | TANQUE | MTG N TANQUE VPBT-18 1,80M | 0.1821 | 7.37505 | 7.5963015 | 7.1537985 | Krauss Maffei 80/80 | 2 | 3000 | 140 ± 10 bar (Rim) | 7.1537985 | CALOR (>28°C) - Underpacking | 22 | 1,34 ± 0,03 pbw | 45 ± 5 °C (Mínimo: 40 °C) | 2.3845995 | 40.5 | 41.715 | 39.285 | 39.285 | 185.708 | APROVADO
F01 VPBT | TETO | PAINEL SUPERIOR TQ VPBT-18 1,80 | 0.0835 | 3.38175 | 3.4832025 | 3.2802975 | Krauss Maffei 80/80 | 2 | 3000 | 140 ± 10 bar (Rim) | 3.2802975 | CALOR (>28°C) - Underpacking | 22 | 1,34 ± 0,03 pbw | 45 ± 5 °C (Mínimo: 40 °C) | 1.0934325 | 40.5 | 41.715 | 39.285 | 39.285 | 185.708 | APROVADO
F01 VPB | TANQUE | MTG N TANQUE INF VPBC 1,25 | 0.0941 | 3.82987 | 3.9447661 | 3.7149739 | Krauss Maffei 80/80 | 2 | 3000 | 140 ± 10 bar (Rim) | 3.7149739 | CALOR (>28°C) - Underpacking | 22 | 1,34 ± 0,03 pbw | 45 ± 5 °C (Mínimo: 40 °C) | 1.238325 | 40.7 | 41.921 | 39.479 | 39.479 | 187.4152 | APROVADO
F01 VPB | TANQUE | MTG N TANQUE INF VPBC 1,87 | 0.1413 | 5.75091 | 5.9234373 | 5.5783827 | Krauss Maffei 80/80 | 2 | 3000 | 140 ± 10 bar (Rim) | 5.5783827 | CALOR (>28°C) - Underpacking | 22 | 1,34 ± 0,03 pbw | 45 ± 5 °C (Mínimo: 40 °C) | 1.8594609 | 40.7 | 41.921 | 39.479 | 39.479 | 187.4152 | APROVADO
F01 VPB | TANQUE | MTG N TANQUE INF VPBC 2,50 | 0.1884 | 7.66788 | 7.8979164 | 7.4378436 | Krauss Maffei 80/80 | 2 | 3000 | 140 ± 10 bar (Rim) | 7.4378436 | CALOR (>28°C) - Underpacking | 22 | 1,34 ± 0,03 pbw | 45 ± 5 °C (Mínimo: 40 °C) | 2.4792812 | 40.7 | 41.921 | 39.479 | 39.479 | 187.4152 | APROVADO
F01 VPB | TETO | MTG N TANQUE SUP VPBC 1,25 | 0.1599 | 6.58788 | 6.7855164 | 6.3902436 | Krauss Maffei 80/80 | 2 | 3000 | 140 ± 10 bar (Rim) | 6.3902436 | CALOR (>28°C) - Underpacking | 22 | 1,34 ± 0,03 pbw | 45 ± 5 °C (Mínimo: 40 °C) | 2.1300812 | 41.2 | 42.436 | 39.964 | 39.964 | 191.6832 | APROVADO
F01 VPB | TETO | MTG N TANQUE SUP VPBC 1,87 | 0.2399 | 9.88388 | 10.1803964 | 9.5873636 | Krauss Maffei 80/80 | 2 | 3000 | 140 ± 10 bar (Rim) | 9.5873636 | CALOR (>28°C) - Underpacking | 22 | 1,34 ± 0,03 pbw | 45 ± 5 °C (Mínimo: 40 °C) | 3.195788 | 41.2 | 42.436 | 39.964 | 39.964 | 191.6832 | APROVADO
F01 VPB | TETO | MTG N TANQUE SUP VPBC 2,50 | 0.3199 | 13.17988 | 13.5752764 | 12.7844836 | Krauss Maffei 80/80 | 2 | 3000 | 140 ± 10 bar (Rim) | 12.7844836 | CALOR (>28°C) - Underpacking | 22 | 1,34 ± 0,03 pbw | 45 ± 5 °C (Mínimo: 40 °C) | 4.261495 | 41.2 | 42.436 | 39.964 | 39.964 | 191.6832 | APROVADO
F01 RFB | TANQUE | MTG TANQUE RFB-Q 1,25M INOX | 0.088 | 3.5816 | 3.689048 | 3.474152 | Krauss Maffei 80/80 | 2 | 3000 | 140 ± 10 bar (Rim) | 3.474152 | CALOR (>28°C) - Underpacking | 22 | 1,34 ± 0,03 pbw | 45 ± 5 °C (Mínimo: 40 °C) | 1.158051 | 40.7 | 41.921 | 39.479 | 39.479 | 187.4152 | APROVADO
F01 RFB | TANQUE | MTG TANQUE RFB-Q 1,87M INOX | 0.132 | 5.3724 | 5.533572 | 5.211228 | Krauss Maffei 80/80 | 2 | 3000 | 140 ± 10 bar (Rim) | 5.211228 | CALOR (>28°C) - Underpacking | 22 | 1,34 ± 0,03 pbw | 45 ± 5 °C (Mínimo: 40 °C) | 1.737076 | 40.7 | 41.921 | 39.479 | 39.479 | 187.4152 | APROVADO
F01 VAA | TANQUE | MTG N TANQUE INF VAA 1,00 | 0.0864 | 3.52 | 3.6256 | 3.4144 | Krauss Maffei 80/80 | 2 | 3000 | 140 ± 10 bar (Rim) | 3.4144 | CALOR (>28°C) - Underpacking | 22 | 1,34 ± 0,03 pbw | 45 ± 5 °C (Mínimo: 40 °C) | 1.138133 | 40.74074 | 41.96296 | 39.51852 | 39.51852 | 187.763 | APROVADO
F01 VAA | TETO | MTG N TANQUE SUP VAA 1,00 | 0.1215 | 4.962451 | 5.111324 | 4.813577 | Krauss Maffei 80/80 | 2 | 3000 | 140 ± 10 bar (Rim) | 4.813577 | CALOR (>28°C) - Underpacking | 22 | 1,34 ± 0,03 pbw | 45 ± 5 °C (Mínimo: 40 °C) | 1.604526 | 40.84321 | 42.06851 | 39.61792 | 39.61792 | 188.6377 | APROVADO
F01 RFEB | TETO | MTG TANQUE SUP RFEB 1,25M | 0.0844 | 3.47728 | 3.5815984 | 3.3729616 | Krauss Maffei 80/80 | 2 | 3000 | 140 ± 10 bar (Rim) | 3.3729616 | CALOR (>28°C) - Underpacking | 22 | 1,34 ± 0,03 pbw | 45 ± 5 °C (Mínimo: 40 °C) | 1.124321 | 41.2 | 42.436 | 39.964 | 39.964 | 191.6832 | APROVADO
F01 VP-18 | TANQUE | MTG N TANQUE VP-18 0,75M | 0.148 | 5.964722 | 6.143664 | 5.78578 | Krauss Maffei 80/80 | 2 | 3000 | 140 ± 10 bar (Rim) | 5.78578 | CALOR (>28°C) - Underpacking | 22 | 1,34 ± 0,03 pbw | 45 ± 5 °C (Mínimo: 40 °C) | 1.928593 | 40.30217 | 41.51124 | 39.09311 | 39.09311 | 184.0194 | APROVADO
F01 VP-18 | TANQUE | MTG N TANQUE VP-18 0,75M INOX | 0.148 | 5.964722 | 6.143664 | 5.78578 | Krauss Maffei 80/80 | 2 | 3000 | 140 ± 10 bar (Rim) | 5.78578 | CALOR (>28°C) - Underpacking | 22 | 1,34 ± 0,03 pbw | 45 ± 5 °C (Mínimo: 40 °C) | 1.928593 | 40.30217 | 41.51124 | 39.09311 | 39.09311 | 184.0194 | APROVADO
F01 VPI | TANQUE | MTG N TANQUE INF VPI 2,50 | 0.28 | 11.396 | 11.73788 | 11.05412 | Krauss Maffei 80/80 | 2 | 3000 | 140 ± 10 bar (Rim) | 11.05412 | CALOR (>28°C) - Underpacking | 22 | 1,34 ± 0,03 pbw | 45 ± 5 °C (Mínimo: 40 °C) | 3.684707 | 40.7 | 41.921 | 39.479 | 39.479 | 187.4152 | APROVADO
F01 VPI | TETO | MTG N TANQUE SUP VPI 2,50 | 0.228 | 9.3936 | 9.675408 | 9.111792 | Krauss Maffei 80/80 | 2 | 3000 | 140 ± 10 bar (Rim) | 9.111792 | CALOR (>28°C) - Underpacking | 22 | 1,34 ± 0,03 pbw | 45 ± 5 °C (Mínimo: 40 °C) | 3.037264 | 41.2 | 42.436 | 39.964 | 39.964 | 191.6832 | APROVADO
F01 VPI-18 | TANQUE | MTG N TANQUE INF VPI-18 2,25 | 0.252 | 10.2564 | 10.564092 | 9.948708 | Krauss Maffei 80/80 | 2 | 3000 | 140 ± 10 bar (Rim) | 9.948708 | CALOR (>28°C) - Underpacking | 22 | 1,34 ± 0,03 pbw | 45 ± 5 °C (Mínimo: 40 °C) | 3.316236 | 40.7 | 41.921 | 39.479 | 39.479 | 187.4152 | APROVADO
F01 VPI-18 | TETO | MTG N TANQUE SUP VPI-18 2,25 | 0.205 | 8.446 | 8.69938 | 8.19262 | Krauss Maffei 80/80 | 2 | 3000 | 140 ± 10 bar (Rim) | 8.19262 | CALOR (>28°C) - Underpacking | 22 | 1,34 ± 0,03 pbw | 45 ± 5 °C (Mínimo: 40 °C) | 2.730873 | 41.2 | 42.436 | 39.964 | 39.964 | 191.6832 | APROVADO
F01 RFI | TANQUE | MTG N TANQUE INF RFI 1,87M | 0.157 | 6.348766 | 6.539229 | 6.158303 | Krauss Maffei 80/80 | 2 | 3000 | 140 ± 10 bar (Rim) | 6.158303 | CALOR (>28°C) - Underpacking | 22 | 1,34 ± 0,03 pbw | 45 ± 5 °C (Mínimo: 40 °C) | 2.052768 | 40.438 | 41.65114 | 39.22486 | 39.22486 | 185.1788 | APROVADO
F01 RFI | TANQUE | MTG TANQUE INF INOX RFI-Q 1,87 | 0.157 | 6.348766 | 6.539229 | 6.158303 | Krauss Maffei 80/80 | 2 | 3000 | 140 ± 10 bar (Rim) | 6.158303 | CALOR (>28°C) - Underpacking | 22 | 1,34 ± 0,03 pbw | 45 ± 5 °C (Mínimo: 40 °C) | 2.052768 | 40.438 | 41.65114 | 39.22486 | 39.22486 | 185.1788 | APROVADO
F01 RFI | TANQUE | MTG N TANQUE INF RFI 1,25M | 0.105 | 3.99 | 4.1097 | 3.8703 | Krauss Maffei 80/80 | 2 | 3000 | 140 ± 10 bar (Rim) | 3.8703 | CALOR (>28°C) - Underpacking | 22 | 1,34 ± 0,03 pbw | 45 ± 5 °C (Mínimo: 40 °C) | 1.2901 | 38 | 39.14 | 36.86 | 36.86 | 164.368 | APROVADO
F01 RFI | TANQUE | MTG TANQUE INF INOX RFI-Q 1,25 | 0.105 | 4.095 | 4.21785 | 3.97215 | Krauss Maffei 80/80 | 2 | 3000 | 140 ± 10 bar (Rim) | 3.97215 | CALOR (>28°C) - Underpacking | 22 | 1,34 ± 0,03 pbw | 45 ± 5 °C (Mínimo: 40 °C) | 1.32405 | 39 | 40.17 | 37.83 | 37.83 | 172.904 | APROVADO
F01 ROF | 60mm PAINEL | MTG PAINEL TRS ROP 1,00 | 0.0125 | 0.6 | 0.618 | 0.582 | Krauss Maffei 80/80 | 2 | 3000 | 140 ± 10 bar (Rim) | 0.582 | CALOR (>28°C) - Underpacking | 22 | 1,34 ± 0,03 pbw | 45 ± 5 °C (Mínimo: 40 °C) | 0.194 | 48 | 49.44 | 46.56 | 46.56 | 249.728 | APROVADO
F01 ROF | 60mm PAINEL | MTG PAINEL TRS ROP 0,70 | 0.0106 | 0.5088 | 0.524064 | 0.493536 | Krauss Maffei 80/80 | 2 | 3000 | 140 ± 10 bar (Rim) | 0.493536 | CALOR (>28°C) - Underpacking | 22 | 1,34 ± 0,03 pbw | 45 ± 5 °C (Mínimo: 40 °C) | 0.164512 | 48 | 49.44 | 46.56 | 46.56 | 249.728 | APROVADO
F01 ROF | TANQUE | MTG TANQUE ROP 1,00 | 0.052 | 2.118468 | 2.182023 | 2.054914 | Krauss Maffei 80/80 | 2 | 3000 | 140 ± 10 bar (Rim) | 2.054914 | CALOR (>28°C) - Underpacking | 22 | 1,34 ± 0,03 pbw | 45 ± 5 °C (Mínimo: 40 °C) | 0.6849715 | 40.73978 | 41.96197 | 39.51758 | 39.51758 | 187.7547 | APROVADO
F01 ROF | TANQUE | MTG TANQUE ROP 0,70 | 0.037 | 1.507372 | 1.552593 | 1.462151 | Krauss Maffei 80/80 | 2 | 3000 | 140 ± 10 bar (Rim) | 1.462151 | CALOR (>28°C) - Underpacking | 22 | 1,34 ± 0,03 pbw | 45 ± 5 °C (Mínimo: 40 °C) | 0.4873835 | 40.73978 | 41.96197 | 39.51758 | 39.51758 | 187.7547 | APROVADO
F01 VPI | TANQUE | MTG N TANQUE INF DIR VPI 3,75 | 0.205 | 8.3435 | 8.593805 | 8.093195 | Krauss Maffei 80/80 | 2 | 3000 | 140 ± 10 bar (Rim) | 8.093195 | CALOR (>28°C) - Underpacking | 22 | 1,34 ± 0,03 pbw | 45 ± 5 °C (Mínimo: 40 °C) | 2.697732 | 40.7 | 41.921 | 39.479 | 39.479 | 187.4152 | APROVADO
F01 VPI | TANQUE | MTG N TANQUE INF ESQ VPI 3,75 | 0.205 | 8.3435 | 8.593805 | 8.093195 | Krauss Maffei 80/80 | 2 | 3000 | 140 ± 10 bar (Rim) | 8.093195 | CALOR (>28°C) - Underpacking | 22 | 1,34 ± 0,03 pbw | 45 ± 5 °C (Mínimo: 40 °C) | 2.697732 | 40.7 | 41.921 | 39.479 | 39.479 | 187.4152 | APROVADO
F01 VPI | TETO | MTG N TANQUE SUP DIR VPI 3,75 | 0.171 | 7.0452 | 7.256556 | 6.833844 | Krauss Maffei 80/80 | 2 | 3000 | 140 ± 10 bar (Rim) | 6.833844 | CALOR (>28°C) - Underpacking | 22 | 1,34 ± 0,03 pbw | 45 ± 5 °C (Mínimo: 40 °C) | 2.277948 | 41.2 | 42.436 | 39.964 | 39.964 | 191.6832 | APROVADO
F01 VPI | TETO | MTG N TANQUE SUP ESQ VPI 3,75 | 0.171 | 7.0452 | 7.256556 | 6.833844 | Krauss Maffei 80/80 | 2 | 3000 | 140 ± 10 bar (Rim) | 6.833844 | CALOR (>28°C) - Underpacking | 22 | 1,34 ± 0,03 pbw | 45 ± 5 °C (Mínimo: 40 °C) | 2.277948 | 41.2 | 42.436 | 39.964 | 39.964 | 191.6832 | APROVADO
F01 VPI | TANQUE | MTG N TANQUE INF VPI 1,87 | 0.205 | 8.3435 | 8.593805 | 8.093195 | Krauss Maffei 80/80 | 2 | 3000 | 140 ± 10 bar (Rim) | 8.093195 | CALOR (>28°C) - Underpacking | 22 | 1,34 ± 0,03 pbw | 45 ± 5 °C (Mínimo: 40 °C) | 2.697732 | 40.7 | 41.921 | 39.479 | 39.479 | 187.4152 | APROVADO
F01 VPI | TETO | MTG N TANQUE SUP VPI 1,87 | 0.171 | 7.0452 | 7.256556 | 6.833844 | Krauss Maffei 80/80 | 2 | 3000 | 140 ± 10 bar (Rim) | 6.833844 | CALOR (>28°C) - Underpacking | 22 | 1,34 ± 0,03 pbw | 45 ± 5 °C (Mínimo: 40 °C) | 2.277948 | 41.2 | 42.436 | 39.964 | 39.964 | 191.6832 | APROVADO
F01 VPI | TANQUE | MTG N TANQUE INF VPI 1,25 | 0.133 | 5.4131 | 5.575493 | 5.250707 | Krauss Maffei 80/80 | 2 | 3000 | 140 ± 10 bar (Rim) | 5.250707 | CALOR (>28°C) - Underpacking | 22 | 1,34 ± 0,03 pbw | 45 ± 5 °C (Mínimo: 40 °C) | 1.750236 | 40.7 | 41.921 | 39.479 | 39.479 | 187.4152 | APROVADO
F01 VPI | TETO | MTG N TANQUE SUP VPI 1,25 | 0.114 | 4.6968 | 4.837704 | 4.555896 | Krauss Maffei 80/80 | 2 | 3000 | 140 ± 10 bar (Rim) | 4.555896 | CALOR (>28°C) - Underpacking | 22 | 1,34 ± 0,03 pbw | 45 ± 5 °C (Mínimo: 40 °C) | 1.518632 | 41.2 | 42.436 | 39.964 | 39.964 | 191.6832 | APROVADO
F01 ROP | TANQUE | MTG PAINEL TRS PF ROP 1,00 | 0.0453 | 1.845512 | 1.900877 | 1.790147 | Krauss Maffei 80/80 | 2 | 3000 | 140 ± 10 bar (Rim) | 1.790147 | CALOR (>28°C) - Underpacking | 22 | 1,34 ± 0,03 pbw | 45 ± 5 °C (Mínimo: 40 °C) | 0.5967155 | 40.73978 | 41.96197 | 39.51758 | 39.51758 | 187.7547 | APROVADO
F01 ROP | TANQUE | MTG PAINEL TRS PF ROP 0,70 | 0.0316 | 1.287377 | 1.325998 | 1.248756 | Krauss Maffei 80/80 | 2 | 3000 | 140 ± 10 bar (Rim) | 1.248756 | CALOR (>28°C) - Underpacking | 22 | 1,34 ± 0,03 pbw | 45 ± 5 °C (Mínimo: 40 °C) | 0.4162519 | 40.73978 | 41.96197 | 39.51758 | 39.51758 | 187.7547 | APROVADO
F01 VPI-18 | TANQUE | MTG N TANQUE INF VPI-18 1,50 | 0.162 | 6.5934 | 6.791202 | 6.395598 | Krauss Maffei 80/80 | 2 | 3000 | 140 ± 10 bar (Rim) | 6.395598 | CALOR (>28°C) - Underpacking | 22 | 1,34 ± 0,03 pbw | 45 ± 5 °C (Mínimo: 40 °C) | 2.131866 | 40.7 | 41.921 | 39.479 | 39.479 | 187.4152 | APROVADO
F01 VPI-18 | TETO | MTG N TANQUE SUP VPI-18 1,50 | 0.135 | 5.562 | 5.72886 | 5.39514 | Krauss Maffei 80/80 | 2 | 3000 | 140 ± 10 bar (Rim) | 5.39514 | CALOR (>28°C) - Underpacking | 22 | 1,34 ± 0,03 pbw | 45 ± 5 °C (Mínimo: 40 °C) | 1.79838 | 41.2 | 42.436 | 39.964 | 39.964 | 191.6832 | APROVADO
F01 CPI | TANQUE | MTG TANQUE CPI4 1,87M ZC | 0.222 | 9.1464 | 9.420792 | 8.872008 | Krauss Maffei 80/80 | 2 | 3000 | 140 ± 10 bar (Rim) | 8.872008 | CALOR (>28°C) - Underpacking | 22 | 1,34 ± 0,03 pbw | 45 ± 5 °C (Mínimo: 40 °C) | 2.957336 | 41.2 | 42.436 | 39.964 | 39.964 | 191.6832 | APROVADO
F01 CPI | TANQUE | MTG TANQUE CPI4 1,87M INOX | 0.222 | 9.1464 | 9.420792 | 8.872008 | Krauss Maffei 80/80 | 2 | 3000 | 140 ± 10 bar (Rim) | 8.872008 | CALOR (>28°C) - Underpacking | 22 | 1,34 ± 0,03 pbw | 45 ± 5 °C (Mínimo: 40 °C) | 2.957336 | 41.2 | 42.436 | 39.964 | 39.964 | 191.6832 | APROVADO
F01 CPI | TANQUE | MTG TANQUE CPI3 1,87M INOX | 0.2 | 8.24 | 8.4872 | 7.9928 | Krauss Maffei 80/80 | 2 | 3000 | 140 ± 10 bar (Rim) | 7.9928 | CALOR (>28°C) - Underpacking | 22 | 1,34 ± 0,03 pbw | 45 ± 5 °C (Mínimo: 40 °C) | 2.664267 | 41.2 | 42.436 | 39.964 | 39.964 | 191.6832 | APROVADO
F01 CAI | TANQUE | MTG TANQUE CAI 1,25M INOX | 0.133 | 5.4796 | 5.643988 | 5.315212 | Krauss Maffei 80/80 | 2 | 3000 | 140 ± 10 bar (Rim) | 5.315212 | CALOR (>28°C) - Underpacking | 22 | 1,34 ± 0,03 pbw | 45 ± 5 °C (Mínimo: 40 °C) | 1.771737 | 41.2 | 42.436 | 39.964 | 39.964 | 191.6832 | APROVADO
F01 CPI | TANQUE | MTG TANQUE CPI3 1,87M ZC | 0.157 | 6.4684 | 6.662452 | 6.274348 | Krauss Maffei 80/80 | 2 | 3000 | 140 ± 10 bar (Rim) | 6.274348 | CALOR (>28°C) - Underpacking | 22 | 1,34 ± 0,03 pbw | 45 ± 5 °C (Mínimo: 40 °C) | 2.091449 | 41.2 | 42.436 | 39.964 | 39.964 | 191.6832 | APROVADO
F01 CPI | TANQUE | MTG PAINEL TRS CPI3 1,87M | 0.0422 | 1.7091 | 1.760373 | 1.657827 | Krauss Maffei 80/80 | 2 | 3000 | 140 ± 10 bar (Rim) | 1.657827 | CALOR (>28°C) - Underpacking | 22 | 1,34 ± 0,03 pbw | 45 ± 5 °C (Mínimo: 40 °C) | 0.552609 | 40.5 | 41.715 | 39.285 | 39.285 | 185.708 | APROVADO
F01 CPI | TANQUE | MTG PAINEL TRS CPI4 1,87M | 0.0637 | 2.57985 | 2.6572455 | 2.5024545 | Krauss Maffei 80/80 | 2 | 3000 | 140 ± 10 bar (Rim) | 2.5024545 | CALOR (>28°C) - Underpacking | 22 | 1,34 ± 0,03 pbw | 45 ± 5 °C (Mínimo: 40 °C) | 0.8341515 | 40.5 | 41.715 | 39.285 | 39.285 | 185.708 | APROVADO
F01 CAI | TANQUE | MTG TANQUE CAI 1,25M ZC | 0.105 | 4.326 | 4.45578 | 4.19622 | Krauss Maffei 80/80 | 2 | 3000 | 140 ± 10 bar (Rim) | 4.19622 | CALOR (>28°C) - Underpacking | 22 | 1,34 ± 0,03 pbw | 45 ± 5 °C (Mínimo: 40 °C) | 1.39874 | 41.2 | 42.436 | 39.964 | 39.964 | 191.6832 | APROVADO
F01 CPI | TANQUE | MTG PAINEL TRS CAI 1,25M | 0.0282 | 1.1421 | 1.176363 | 1.107837 | Krauss Maffei 80/80 | 2 | 3000 | 140 ± 10 bar (Rim) | 1.107837 | CALOR (>28°C) - Underpacking | 22 | 1,34 ± 0,03 pbw | 45 ± 5 °C (Mínimo: 40 °C) | 0.369279 | 40.5 | 41.715 | 39.285 | 39.285 | 185.708 | APROVADO
F01 CAI | TANQUE | MTG TANQUE CAI 1,00M ZC | 0.107 | 4.4084 | 4.540652 | 4.276148 | Krauss Maffei 80/80 | 2 | 3000 | 140 ± 10 bar (Rim) | 4.276148 | CALOR (>28°C) - Underpacking | 22 | 1,34 ± 0,03 pbw | 45 ± 5 °C (Mínimo: 40 °C) | 1.425383 | 41.2 | 42.436 | 39.964 | 39.964 | 191.6832 | APROVADO
F01 CAI | TANQUE | MTG TANQUE CAI 1,00M INOX | 0.107 | 4.4084 | 4.540652 | 4.276148 | Krauss Maffei 80/80 | 2 | 3000 | 140 ± 10 bar (Rim) | 4.276148 | CALOR (>28°C) - Underpacking | 22 | 1,34 ± 0,03 pbw | 45 ± 5 °C (Mínimo: 40 °C) | 1.425383 | 41.2 | 42.436 | 39.964 | 39.964 | 191.6832 | APROVADO
F01 VPI | TANQUE | MTG TANQUE INT PINT VPI 2,50 | 0.495 | 20.79 | 21.4137 | 20.1663 | Krauss Maffei 80/80 | 2 | 3000 | 140 ± 10 bar (Rim) | 20.1663 | CALOR (>28°C) - Underpacking | 22 | 1,34 ± 0,03 pbw | 45 ± 5 °C (Mínimo: 40 °C) | 6.7221 | 42 | 43.26 | 40.74 | 40.74 | 198.512 | APROVADO
F01 VPI | TANQUE | MTG TANQUE INT INOX VPI 2,50 | 0.495 | 20.295 | 20.90385 | 19.68615 | Krauss Maffei 80/80 | 2 | 3000 | 140 ± 10 bar (Rim) | 19.68615 | CALOR (>28°C) - Underpacking | 22 | 1,34 ± 0,03 pbw | 45 ± 5 °C (Mínimo: 40 °C) | 6.56205 | 41 | 42.23 | 39.77 | 39.77 | 189.976 | APROVADO
F01 VPI | TANQUE | MTG TANQUE INT PINT VPI 1,87 | 0.376 | 15.792 | 16.26576 | 15.31824 | Krauss Maffei 80/80 | 2 | 3000 | 140 ± 10 bar (Rim) | 15.31824 | CALOR (>28°C) - Underpacking | 22 | 1,34 ± 0,03 pbw | 45 ± 5 °C (Mínimo: 40 °C) | 5.10608 | 42 | 43.26 | 40.74 | 40.74 | 198.512 | APROVADO
F01 VPI | TANQUE | MTG TANQUE INT INOX VPI 1,87 | 0.376 | 15.792 | 16.26576 | 15.31824 | Krauss Maffei 80/80 | 2 | 3000 | 140 ± 10 bar (Rim) | 15.31824 | CALOR (>28°C) - Underpacking | 22 | 1,34 ± 0,03 pbw | 45 ± 5 °C (Mínimo: 40 °C) | 5.10608 | 42 | 43.26 | 40.74 | 40.74 | 198.512 | APROVADO
F01 VPI | TANQUE | MTG TANQUE INT PINT VPI 1,25 | 0.244 | 10.248 | 10.55544 | 9.94056 | Krauss Maffei 80/80 | 2 | 3000 | 140 ± 10 bar (Rim) | 9.94056 | CALOR (>28°C) - Underpacking | 22 | 1,34 ± 0,03 pbw | 45 ± 5 °C (Mínimo: 40 °C) | 3.31352 | 42 | 43.26 | 40.74 | 40.74 | 198.512 | APROVADO
F01 VPI | TANQUE | MTG TANQUE INT INOX VPI 1,25 | 0.244 | 10.248 | 10.55544 | 9.94056 | Krauss Maffei 80/80 | 2 | 3000 | 140 ± 10 bar (Rim) | 9.94056 | CALOR (>28°C) - Underpacking | 22 | 1,34 ± 0,03 pbw | 45 ± 5 °C (Mínimo: 40 °C) | 3.31352 | 42 | 43.26 | 40.74 | 40.74 | 198.512 | APROVADO
F01 VPI-18 | TANQUE | MTG TANQUE INT PINT VPI-18 2,25 | 0.444 | 18.648 | 19.20744 | 18.08856 | Krauss Maffei 80/80 | 2 | 3000 | 140 ± 10 bar (Rim) | 18.08856 | CALOR (>28°C) - Underpacking | 22 | 1,34 ± 0,03 pbw | 45 ± 5 °C (Mínimo: 40 °C) | 6.02952 | 42 | 43.26 | 40.74 | 40.74 | 198.512 | APROVADO
F01 VPI-18 | TANQUE | MTG TANQUE INT INOX VPI-18 2,25 | 0.444 | 18.648 | 19.20744 | 18.08856 | Krauss Maffei 80/80 | 2 | 3000 | 140 ± 10 bar (Rim) | 18.08856 | CALOR (>28°C) - Underpacking | 22 | 1,34 ± 0,03 pbw | 45 ± 5 °C (Mínimo: 40 °C) | 6.02952 | 42 | 43.26 | 40.74 | 40.74 | 198.512 | APROVADO
F01 VPI-18 | TANQUE | MTG TANQUE INT PINT VPI-18 1,50 | 0.296 | 12.432 | 12.80496 | 12.05904 | Krauss Maffei 80/80 | 2 | 3000 | 140 ± 10 bar (Rim) | 12.05904 | CALOR (>28°C) - Underpacking | 22 | 1,34 ± 0,03 pbw | 45 ± 5 °C (Mínimo: 40 °C) | 4.01968 | 42 | 43.26 | 40.74 | 40.74 | 198.512 | APROVADO
F01 VPI-18 | TANQUE | MTG TANQUE INT INOX VPI-18 1,50 | 0.296 | 12.432 | 12.80496 | 12.05904 | Krauss Maffei 80/80 | 2 | 3000 | 140 ± 10 bar (Rim) | 12.05904 | CALOR (>28°C) - Underpacking | 22 | 1,34 ± 0,03 pbw | 45 ± 5 °C (Mínimo: 40 °C) | 4.01968 | 42 | 43.26 | 40.74 | 40.74 | 198.512 | APROVADO
F01 VDPCI | TANQUE | MTG TANQUE VDPCI 1,87M ZC | 0.075 | 3.003641 | 3.09375 | 2.913532 | Krauss Maffei 80/80 | 2 | 3000 | 140 ± 10 bar (Rim) | 2.913532 | CALOR (>28°C) - Underpacking | 22 | 1,34 ± 0,03 pbw | 45 ± 5 °C (Mínimo: 40 °C) | 0.9711772 | 40.04854 | 41.25 | 38.84709 | 38.84709 | 181.8544 | APROVADO
F01 VDPCI | TANQUE | MTG TANQUE VDPCI 1,87M INOX | 0.075 | 3.003641 | 3.09375 | 2.913532 | Krauss Maffei 80/80 | 2 | 3000 | 140 ± 10 bar (Rim) | 2.913532 | CALOR (>28°C) - Underpacking | 22 | 1,34 ± 0,03 pbw | 45 ± 5 °C (Mínimo: 40 °C) | 0.9711772 | 40.04854 | 41.25 | 38.84709 | 38.84709 | 181.8544 | APROVADO
F01 VPI-18 | TANQUE | MTG TANQUE INT PINT VPI-18 0,75 | 0.148 | 6.216 | 6.40248 | 6.02952 | Krauss Maffei 80/80 | 2 | 3000 | 140 ± 10 bar (Rim) | 6.02952 | CALOR (>28°C) - Underpacking | 22 | 1,34 ± 0,03 pbw | 45 ± 5 °C (Mínimo: 40 °C) | 2.00984 | 42 | 43.26 | 40.74 | 40.74 | 198.512 | APROVADO
F01 VPI-18 | TANQUE | MTG TANQUE INT INOX VPI-18 0,75 | 0.148 | 6.216 | 6.40248 | 6.02952 | Krauss Maffei 80/80 | 2 | 3000 | 140 ± 10 bar (Rim) | 6.02952 | CALOR (>28°C) - Underpacking | 22 | 1,34 ± 0,03 pbw | 45 ± 5 °C (Mínimo: 40 °C) | 2.00984 | 42 | 43.26 | 40.74 | 40.74 | 198.512 | APROVADO